## Лист1
Приложение 1
Техническое задание
к запросу котировок цен № 30 от 24.03.09
№ п/п | Наименование | Требуемые параметры и условия
1 | 2 | 3
| Марля медицинская отбеленная | Должна быть выработана в соответствии с ГОСТ 9412-93
1 | Ширина | 90 +/- 1,5см
2 | Длина в рулоне | 500-1300м
3 | Поверхностная плотность | 36 г/м2
4 | Требуемое количество, м | 45000
5 | График поставки | 15000м в течение 3 рабочих дней со дня заключения муниципального контракта, 15000м в срок с 04 по 06 мая 2009г.включительно, 15000м в срок с 01 по 03 июня 2009г включительно.
6 | Физико-химические показатели:
6.1 | Реакция водной вытяжки | нейтральная
6.2 | Массовая доля хлористых солей, % не более | 0.02
6.3 | Массовая доля сернокислых солей, % не более | 0.02
6.4 | Массовая доля кальциевых солей, % не более | 0.06
6.5 | Время определения содержания окисляемых веществ, мин., не менее | 5
6.6 | Содержание аппретирующих веществ | не допускается
6.7 | Содержание окрашивающих веществ | бесцветные вытяжки
6.8 | Массовая доля жировых веществ, % не более | 0.3
6.9 | Смачиваемость, с, не более | 10
6.10 | Капиллярность, см/ч, не менее | 10
6.11 | Влажность, % | 5,0-8,5
6.12 | Зольность, %, не более | 0.3
6.13 | Белизна, %, не менее | 80
6.14 | Степень устойчивости белизны, %, не более | 10
7 | Остаточный срок годности, не менее | 60%
8 | Сертификат качества | Прилагается к товару на каждую серию продукции
| И.О.главного врача | К.Р.Коновалов