## Лист1
Приложение 1
Техническое задание
к запросу котировок цен № 119 от 24.09.09
№ п/п | Требуемые технические характеристики, потребительские свойства товара | Ед.изм. | Параметры и условия | Стандарт испытаний
1 | 2 |  | 3 | 4
2 | Бумага мешочная стандартная | Должна быть выработана в соответствии с СТО 51321438-002-2007
3 | Свойства | Данная продукция используется при воздушной и паровой стерилизации медицинского инструментария (а именно в сухожаровых шкафах и паровых стерилизаторах) и должна быть устойчива к воздействию температур 1800С, 1320С - 2атм.
4 | Масса 1м2 | г/м2 | 78.6 | ГОСТ 13199, ISO 536
5 | Показаталь растяжения MD | Нм/г | 125 | ИСО 1924-3
6 | Показаталь растяжения CD | Нм/г | 47 | ИСО 1924-3
7 | Деформация при разрушении MD | % | 2.0 | ИСО 1924-3
8 | Деформация при разрушении СD | % | 4.9 | ИСО 1924-3
9 | Поглощение энергии при растяжении MD | Дж/м2 | 119 | ИСО 1924-3
10 | Поглощение энергии при растяжении СD | Дж/м2 | 130 | ИСО 1924-3
11 | Показатель поглощения энергии при растяжении МD | Дж/г2 | 1.5 | ИСО 1924-3
12 | Показатель поглощения энергии при растяжении СD | Дж/г2 | 1.7 | ИСО 1924-3
13 | Влажность | % | 7.9 | ГОСТ 13525.19, ISO 287
14 | Индекс сопротивлению раздиранию MD | мНм2/г | 10 | ГОСТ 13525.19, ISO 1974
15 | Индекс сопротивлению раздиранию СD | мНм2/г | 13 | ГОСТ 13525.3, ISO 1974
16 | Поверхностное впитывание воды WS | г/м2 | 26 | ГОСТ 12605, ISO 535
17 | Воздухопроницаемость | см3/мин | 382 | ГОСТ 13525.14, ISO 5636/2
18 | Предел прочности на растяжение MD | кН/м | 9.9 | ИСО 1924-3
19 | Предел прочности на растяжение CD | кН/м | 3.7 | ИСО 1924-3
20 | Сроки поставок товаров |  | Поставка партиями по 300кг ежемесячно. Первая партия 300кг в течение 3 дней после заключения муниципального контракта. Последующие партиии: 300кг с 02 по 06 ноября 2009г. включительно, 300кг с 01 по 04 декабря 2009г. включительно, 300кг с 12 по 15 января 2010г. включительно.
21 | Масса рулона не более | кг | 300кг
22 | Цвет |  | натурального волокна
23 | Паспорт качества |  | Прилагается к товару на каждую партию продукции
| Главный врач |  | М.М.Падруль