## Лист3
Приложение 10.8
Расчет по степени морозоопасности грунтов
Объект: Здание «МОУ ДОД «Дворец детского (юношеского) творчества» города Перми, расположенного по ул. Сибирская, 27/а
в Ленинском районе г. Перми».
Наименование и № выработки | Глубина отбора,м | Лабораторный № пробы | Природная влажность | Влажность на границе текучести | Влажность на границе раскатыв. | Число пластичности | Плотность в сухом сост. | Сод. пылеватых частиц размером 0,05-0,005 мм, % | Критическая влажность | Параметр | Наименование и степень пучинистости грунта
С-1 | 3 |  | 0.268 | 0.33 | 0.197 | 0.13 | 1.498 | 25.51 | 0,205 | 0.67576 | Суглинок средне пучинистый.
С-2 | 3 |  | 0.275 | 0.332 | 0.197 | 0.14 | 1.522 | 25.51 | 0,206 | 0.79755 | Суглинок сильнопучинистый.
Арх. (Шифр 06-020-02, ФГУП ""ПЕРМГИПРОВОДХОЗ")
Наименование и № выработки | Глубина отбора,м | Лабораторный № пробы | Природная влажность | Влажность на границе текучести | Влажность на границе раскатыв. | Число пластичности | Плотность в сухом сост. | Сод. пылеватых частиц размером 0,05-0,005 мм, % | Критическая влажность | Параметр | Наименование и степень пучинистости грунта
Суглинок среднепучинистый
[6 empty] | 11 | 1.528 | 66.57 | 0,194 | 0.20715 | Суглинок слабопучинистый
[10 empty] | Геолог |  | Кокоткин А.В.
Октябрь, 2008