## Р-скол
Приложение 8_
Протокол
определения прочности бетона
Место проведения испытания:
Здания операторной КИП и щитовой КС в г. Оханске (Инв. № 145285)
Конструктивный элемент:
Монолитная железлбетонная подушка фундаментов под колонну и стены (шурф Ш-2)
Характеристика метода:
Прочность бетона на сжатие определялась устройством для определения прочности бетона
методом локального разрушения по ГОСТ 22690-88 "БЕТОНЫ. Определение прочности
механическими методами неразрушающего контроля".
Характеристика прибора:
Испытания проводились при помощи прибора ПОС - 50МГ4 "Скол" завод.№ 180,
Дата калибровки: 15 июня 2006г.
Результаты испытания:
№ . | Место испытания |  | Усилие скола, кН |  | Rсж | Bусл | Класс | Примечание
|  |  |  | m1 | Мпа |  | бетона
1 | т.1 |  | 9.42 | 1 | 21.5375112 | 16.75618 | В15
LD2 |  | 86 | 33.11 | 1 | 1.5 | 49.665 | 38.63937 | В35
LD3 |  | 36 | 13.86 | 1 | 1.5 | 20.79 | 16.17462 | В15
LD4 |  | 99 | 38.115 | 1 | 1.5 | 57.1725 | 44.480205 | В40
LD4 |  | 34 | 13.09 | 1 | 1.5 | 19.635 | 15.27603 | В15
LD4 |  | 52 | 20.02 | 1 | 1.5 | 30.03 | 23.36334 | В20
LD3 |  | 45 | 17.325 | 1 | 1.5 | 25.9875 | 20.218275 | В20
LD3 |  | 34 | 13.09 | 1 | 1.5 | 19.635 | 15.27603 | В15
LD3 |  | 34 | 13.09 | 1 | 1.5 | 19.635 | 15.27603 | В15
LD3 |  | 36 | 13.86 | 1 | 1.5 | 20.79 | 16.17462 | В15
LD3 |  | 34 | 13.09 | 1 | 1.5 | 19.635 | 15.27603 | В15
LD3 |  | 36 | 13.86 | 1 | 1.5 | 20.79 | 16.17462 | В15
LD3 |  | 50 | 19.25 | 1 | 1.5 | 28.875 | 22.46475 | В20
LD3 |  | 23 | 8.855 | 1 | 1.5 | 13.2825 | 10.333785 | В10
LD3 |  | 34 | 13.09 | 1 | 1.5 | 19.635 | 16.77516225 | В15
LD3 |  | 36 | 13.86 | 1 | 1.5 | 20.79 | 17.7619365 | В15
Заключение:
Прочность тяжелого бетона на сжатие соответствует классу :
для подушки фундамента - В-15;
для ригелей -В30
для балок -В30
для колонн -В25
для простеночного блока - В25,
для фундаментных блоков - В15.
для фундаментных балок - В15.
для ростверка -В30
[6 empty] | Дата испытания: |  |  | 2006-07-05
[6 empty] | Инженер: |  |  | Негребов Д.С.
[6 empty] | Инженер: |  |  | Балдин И. В.
[6 empty] | Инженер: |  |  | Николаев Б.С.
[6 empty] | Инженер: |  |  | Горбунов А.В.
[6 empty] | Техник: |  |  | Афонин В.М.
Note on E19: BOSCH: m1-коэф.,учитывающий максимальный размер крупного заполнителя в зоне вырыва m1 = 1 при крупности менее 50 мм m1 = 1.1 при крупности 50 мм и более (ГОСТ 22690-88 приложение 5)
Note on H18: Баяндин И.Я.: Краткий справочник инженера-конструктора , стр.261 Классы тяжелого бетона В3,5; В5; В7,5; В10; В 12,5; В15; В20; В25; В30; В35; В40; В45; В50

## Фундаменты
Приложение 8
Протокол
определения прочности материалов фундамента
Место проведения испытания:
Здания операторной КИП и щитовой КС в г. Оханске (Инв. № 145285)
Характеристика метода:
Прочность кирпича и раствора на сжатие определялась электронным измерителем прочности бетона методом ударного импульса
по ГОСТ 22690-88 "БЕТОНЫ. Определение прочности механическими методами неразрушающего контроля
Характеристика прибора:
Испытания проводились при помощи прибора "Электронный измеритель прочности бетона ИПС-МГ4.03" за №3566
Год вывуска 2006, сертификат соответствия №0000857 действителен до 18 ноября 2007 г.
Результаты испытания:
№ исп. | Вид материала | Место испытания |  | Показания прибора, МПа | Коэф. К | Коэф. Кприб | Расчетное значение, МПа | Среднее значение,МПа | MIN значение,МПа | Соответствие классу, марке | Прим.
Фундаментная балка (шурф Ш-1)
ИБ43 | Тяжелый бетон на гравии | т.1 | ( в осях 1/Б) | 39.2 | 0.778 | 0.8 | 24.39808
ИБ44 | Тяжелый бетон на гравии | т.1 |  | 38.2 | 0.778 | 0.8 | 23.77568
ИБ45 | Тяжелый бетон на гравии | т.2 |  | 36.5 | 0.778 | 0.8 | 22.7176 | 23.63045 | 22.7176 | В22.5
Бетонный столб
ИБ46 | Тяжелый бетон на гравии | т.3 | ( в осях 1/Б) | 47.1 | 0.778 | 0.8 | 29.31504
ИБ47 | Тяжелый бетон на гравии | т.4 |  | 47.1 | 0.778 | 0.8 | 29.31504
ИБ48 | Тяжелый бетон на гравии | т.5 |  | 48.9 | 0.778 | 0.8 | 30.43536 | 29.68848 | 29.31504 | В30
Монолитная подушка фундамента
ИБ49 | Тяжелый бетон на гравии | т.6 | ( в осях 1/Б) | 35.2 | 0.778 | 0.8 | 21.90848
ИБ50 | Тяжелый бетон на гравии | т.6 |  | 36.5 | 0.778 | 0.8 | 22.7176
ИБ51 | Тяжелый бетон на гравии | т.6 |  | 35.6 | 0.778 | 0.8 | 22.15744 | 22.26117 | 21.90848 | В20
Монолитная подушка фундамента
ИБ52 | Тяжелый бетон на гравии | т.7 | ( в осях 1/Б) | 45.2 | 0.778 | 0.8 | 28.13248
ИБ53 | Тяжелый бетон на гравии | т.7 |  | 41.5 | 0.778 | 0.8 | 25.8296
ИБ54 | Тяжелый бетон на гравии | т.7 |  | 43.6 | 0.778 | 0.8 | 27.13664 | 27.03291 | 25.8296 | В25
Столбик из керамического кирпича
ИК25 | Кирпич керамический | т.8 | ( в осях 1/Б) | 5.3 | 0.9 |  | 4.77
ИК26 | Кирпич керамический | т.8 |  | 6.3 | 0.9 |  | 5.67
ИК27 | Кирпич керамический | т.8 |  | 7.9 | 0.9 |  | 7.11 | 5.85 |  | М50
ИР23 | Раствор кладочный | т.8 |  | 5.4 | 0.9 |  | 4.86
ИР24 | Раствор кладочный | т.8 |  | 6 | 0.9 |  | 5.4 | 4.83 |  | М25
ИР25 | Раствор кладочный | т.8 |  | 4.7 | 0.9 |  | 4.23
Бетонный столб (шурф Ш-2)
ИБ43 | Тяжелый бетон на гравии | т.3 | ( в осях А/10) | 39.2 | 0.778 | 0.8 | 24.39808
ИБ44 | Тяжелый бетон на гравии | т.3 |  | 38.2 | 0.778 | 0.8 | 23.77568
ИБ45 | Тяжелый бетон на гравии | т.3 |  | 36.5 | 0.778 | 0.8 | 22.7176 | 23.63045 | 22.7176 | В22.5
Монолитная подушка фундамента
ИБ49 | Тяжелый бетон на гравии | т.1 | ( в осях А/10) | 28.1 | 0.778 | 0.8 | 17.48944
ИБ50 | Тяжелый бетон на гравии | т.2 |  | 26.7 | 0.778 | 0.8 | 16.61808
ИБ51 | Тяжелый бетон на гравии | т.2 |  | 27.6 | 0.778 | 0.8 | 17.17824 | 17.09525 | 16.61808 | В15
Заключение:
Прочность бетона элементов фундамента соответствует классу - В15
[7 empty] | Дата испытания: |  |  | 2006-07-05
[7 empty] | Инженер: |  |  | Негребов Д. С.
[7 empty] | Инженер: |  |  | Лыков И. В.
[7 empty] | Инженер: |  |  | Николаев Б. С
[7 empty] | Техник: |  |  | Афонин В. М.
Note on E16: Александр: Количество испытаний- не менее 5 по 1-ой стене
Note on F16: Александр: Для кирпича керамического К=0,9 Для кирпича силикатного К=0,9 Для раствора К=0,9
Note on G16: Александр: Для кирпича керамического К=0,9 Для кирпича силикатного К=0,9 Для раствора К=0,9
Note on K16: Александр: Краткий справочник инженера-конструктора, стр. 273 Марки кирпича: М35;М50;М75;М100;М125;М150;М200; М250;М300 Марки рствора: М4;М10;М25;М50;М75;М100;М150;М200

## Плиты
Приложение 10
Протокол
определения прочности бетона плит перекрытия
Место проведения испытания:
Здание ГУЗ "Краевая детская инфекционная больница", расположенное по ул. Соловьева, 9а в Свердловском районе г. Перми
Характеристика метода:
Прочность кирпича и раствора на сжатие определялась электронным измерителем прочности бетона методом ударного импульса
по ГОСТ 22690-88 "БЕТОНЫ. Определение прочности механическими методами неразрушающего контроля
Характеристика прибора:
Испытания проводились при помощи прибора "Электронный измеритель прочности бетона ИПС-МГ4.03" за №3566
Год вывуска 2006, сертификат соответствия №0000857 действителен до 18 ноября 2007 г.
Результаты испытания:
№ исп. | Вид материала | Место испытания |  | Показания прибора, МПа | Коэф. К | Коэф. Кприб | Расчетное значение, МПа | Среднее значение,МПа | MIN значение,МПа | Соответствие классу, марке | Прим.
Плита подвального перекрытия
ИБ15 | Тяжелый бетон на гравии | т.1 | ( в осях Б-В/3-4) | 33 | 0.778 | 0.8 | 20.5392
ИБ16 | Тяжелый бетон на гравии | т.1 |  | 38 | 0.778 | 0.8 | 23.6512
ИБ17 | Тяжелый бетон на гравии | т.1 |  | 36.1 | 0.778 | 0.8 | 22.46864 | 22.21968 | 20.5392 | В20
Заключение:
Прочность бетона плит покрытия соответствует классу - В20
[7 empty] | Дата испытания: |  |  | 2006-07-05
[7 empty] | Инженер: |  |  | Негребов Д. С.
[7 empty] | Инженер: |  |  | Лыков И. В.
[7 empty] | Инженер: |  |  | Николаев Б. С
[7 empty] | Техник: |  |  | Афонин В. М.
Note on E16: Александр: Количество испытаний- не менее 5 по 1-ой стене
Note on F16: Александр: Для кирпича керамического К=0,9 Для кирпича силикатного К=0,9 Для раствора К=0,9
Note on G16: Александр: Для кирпича керамического К=0,9 Для кирпича силикатного К=0,9 Для раствора К=0,9
Note on K16: Александр: Краткий справочник инженера-конструктора, стр. 273 Марки кирпича: М35;М50;М75;М100;М125;М150;М200; М250;М300 Марки рствора: М4;М10;М25;М50;М75;М100;М150;М200

## Стены
Протокол
определения прочности материалов наружных стен
Место проведения испытания:
Жилой дом, Комсомольский проспект, 14
Характеристика метода:
Прочность кирпича и раствора на сжатие определялась электронным измерителем прочности бетона методом ударного импульса
по ГОСТ 22690-88 "БЕТОНЫ. Определение прочности механическими методами неразрушающего контроля
Характеристика прибора:
Испытания проводились при помощи прибора "Электронный измеритель прочности бетона ИПС-МГ4.03" за №3566
Год вывуска 2006, сертификат соответствия №0000857 действителен до 18 ноября 2007 г.
Результаты испытания:
№ исп. | Вид материала | Место испытания | Показания прибора, МПа | Коэф. К | Коэф. Кприб | Расчетное значение, МПа | Среднее значение,МПа | MIN значение,МПа | Соответствие классу, марке | Прим.
ИК1 | Кирпич керамический | т.1 | 23.5 | 0.9 | 0.9 | 19.035 | 19.089 | 19.035 | М150
ИК2 | Кирпич керамический | т.1 | 23.6 | 0.9 | 0.9 | 19.116
ИК3 | Кирпич керамический | т.1 | 23.6 | 0.9 | 0.9 | 19.116
ИК4 | Кирпич керамический | т.2 | 11.5 | 0.9 | 0.9 | 9.315 | 9.99 | 7.614 | М75
ИК5 | Кирпич керамический | т.2 | 9.4 | 0.9 | 0.9 | 7.614
ИК6 | Кирпич керамический | т.2 | 16.1 | 0.9 | 0.9 | 13.041
ИК7 | Кирпич керамический | т.3 | 18.7 | 0.9 | 0.9 | 15.147 | 15.795 | 15.147 | М150
ИК8 | Кирпич керамический | т.3 | 21 | 0.9 | 0.9 | 17.01
ИК9 | Кирпич керамический | т.3 | 18.8 | 0.9 | 0.9 | 15.228
Раствор цементно-песчаный
т.1 | Прочность определена по методу "лезвия ножа" |  | На поверхности шва при движении лезвия ножа остается светлый или темный след. | [5 empty] | М100
т.2 | Прочность определена по методу "лезвия ножа" |  | Раствор легко рыхлится ножом, высыпается, выдувается. | [5 empty] | М2 | В местах намокания
т.3 | Прочность определена по методу "лезвия ножа" |  | Раствор крошится, но не режется. | [5 empty] | М50
Заключение:
Прочность керамического кирпича на сжатие, у стен, соответствует марке - М75-М150
Прочность цементно-песчанного раствора по методу "лезвия ножа" М2-М100
[6 empty] | Дата испытания: |  |  | 2007-04-07
[6 empty] | Инженер: |  |  | Цыба С.А.
[6 empty] | Инженер: |  |  | Лыков И. В.
[6 empty] | Инженер: |  |  | Николаев Б. С
[6 empty] | Техник: |  |  | Афонин В. М.
Note on E16: Александр: Количество испытаний- не менее 5 по 1-ой стене
Note on F16: Александр: Для кирпича керамического К=0,9 Для кирпича силикатного К=0,9 Для раствора К=0,9
Note on G16: Александр: Для кирпича керамического К=0,9 Для кирпича силикатного К=0,9 Для раствора К=0,9
Note on K16: Александр: Краткий справочник инженера-конструктора, стр. 273 Марки кирпича: М35;М50;М75;М100;М125;М150;М200; М250;М300 Марки рствора: М4;М10;М25;М50;М75;М100;М150;М200

## Марки
Марка кирпича и камней | Предел прочности, Мпа |  | Марка раствора | Предел прочности, МПа
| При сжатии |  |  | При сжатии
| Средний для 5 образцов | Наименьший для отдельного образца |  | Средний для 5 образцов
|  |  | М200 | 20
|  |  | М150 | 15
М300 | 30 | 25 | М100 | 10
М250 | 25 | 20 | М75 | 7.5
М200 | 20 | 17.5 | М50 | 5
М175 | 17.5 | 15 | М25 | 2.5
М150 | 15 | 12.5 | М10 | 1
М125 | 12.5 | 10 | М4 | 0.4
М100 | 10 | 7.5
М75 | 7.5 | 5 | Рекомендации по обследованию и оценке технического состояния крупнопанельных и каменных зданий.
М50
Утверждены
Директором ЦНИИСК им.В.А.Кучеренко
28июля 1987г.
|  |  | Марка раствора (приближенно) | Характерные признаки повреждения раствора шва при испытании лезвия ножа.
|  |  | 0-2 | Раствор легко рыхлится ножом, высыпается, выдувается.
|  |  | 4-10. | Раствор легко режется ножом.
|  |  | 25 | Раствор режется с трудом, крошится.
|  |  | 50 | Раствор крошится, но не режется.
|  |  | 100 и более. | На поверхности шва при движении лезвия ножа остается светлый или темный след.

## R-скл
Приложение 8
Протокол
определения прочности бетона
Место проведения испытания:
МОУ ДОД "ДД(Ю)Т" по ул. Сибирская, 27/а в г.Перми
Характеристика метода:
Прочность бетона на сжатие определялась склерометром методом упругого отскока
по ГОСТ 22690-88 "БЕТОНЫ. Определение прочности механическими методами
неразрушающего контроля".
Характеристика прибора:
Испытания проводились при помощи прибора склерометра ОМШ-1 за № 282
Поверка высоты отскока бойка склерометра проведена перед испытаниями и
соответствует паспортной величине 78.0 .
Результаты испытания:
№ . | Направление удара склерометра | [5 empty] | Среднее | Rсж | Bусл | Класс | Примечание
|  | и величина отскока |  |  |  |  | значение | кГс/см2 |  | бетона
Железобетонное монолитное перекрытие над подвалом в осях 8-10/В-Ж
С1 |  | 30 | 32 | 32 | 32 | 32 | 31.6 | 195.4449 | 14.92222 | В10
С3 |  | 32 | 32 | 32 | 30 | 30 | 31.2 | 188.8689 | 14.42014 | В10
С3 |  | 32 | 30 | 30 | 32 | 32 | 30.66667 | 180.1667 | 13.75573 | В10
Железобетонное монолитное перекрытие над 1-ым этажом в осях 8-10/В-Ж
С4 |  | 30 | 32 | 30 | 30 | 32 | 30.66667 | 180.1667 | 13.75573 | В10
С5 |  | 30 | 32 | 32 | 32 | 32 | 31.6 | 195.4449 | 14.92222 | В10
С6 |  | 32 | 32 | 32 | 30 | 30 | 31.2 | 188.8689 | 14.42014 | В10
Железобетонное монолитное чердачное перекрытие 10-14/А-Б
С7 |  | 22 | 20 | 22 | 20 | 20 | 20.66667 | 150.6663 | 11.50337 | В10
С8 |  | 20 | 20 | 22 | 22 | 22 | 21.2 | 158.0222 | 12.065 | В10
Железобетонное монолитное чердачное перекрытие в осях 5-8/В-Ж
С9 |  | 22 | 22 | 20 | 24 | 22 | 22 | 169.2194 | 12.9199 | В10
С10 |  | 24 | 22 | 22 | 24 | 22 | 22.66667 | 178.6978 | 13.64358 | В10
Заключение:
Прочность тяжелого бетона на сжатие соответствует классу :
для монолитного железобетонного перекрытия над подвалом - В10;
для монолитного железобетонного перекрытия на 1-ым этажем - В10;
для монолитного железобетонного чердачного перекрытия -В10;
[8 empty] | Дата испытания: |  |  | 2008-12-20
[8 empty] | Инженер: |  |  | Дмитриев Р.Ф.
[8 empty] | Инженер: |  |  | Балыш Ю.М.
Note on G17: Баяндин И.Я.: При вводе величин отскока склерометра MAX и MIN значения вводить в первый и последний столбец этих значении
Note on K17: Баяндин И.Я.: Краткий справочник инженера-конструктора , стр.261 Классы тяжелого бетона В3,5; В5; В7,5; В10; В 12,5; В15; В20; В25; В30; В35; В40; В45; В50

## R-пблр
Приложение _
Протокол
определения прочности бетона
Место проведения испытания:
Конструктивный элемент:
Характеристика метода:
Прочность бетона на сжатие определялась устройством для определения прочности бетона
методом локального разрушения по ГОСТ 22690-88 "БЕТОНЫ. Определение прочности
механическими методами неразрушающего контроля".
Характеристика прибора:
Испытания проводились при помощи прибора ПЛРБ завод.№ 297,с манометром № 9622445.
Тип анкерного устройства - II; глубина заделки анкера Lф= 42 мм.
Дата последней поверки приборов__________________
Результаты испытания:
№ . | Глубина Lф , мм | Направление отрыва и показания манометра, кГс/см2 |  | Усилие вырыва, кН | Коэффициенты |  | Rсж | Bусл | Класс | Примечание
[5 empty] | m1 | m2 | Мпа |  | бетона
Плита покрытия
LD1 | 42 |  | 103 | 39.655 | 1 | 1.5 | 59.4825 | 46.277385 | В45
LD2 | 42 |  | 86 | 33.11 | 1 | 1.5 | 49.665 | 38.63937 | В35
LD3 | 42 |  | 36 | 13.86 | 1 | 1.5 | 20.79 | 16.17462 | В15
LD4 | 42 |  | 99 | 38.115 | 1 | 1.5 | 57.1725 | 44.480205 | В40
Ригель
LD4 | 42 |  | 34 | 13.09 | 1 | 1.5 | 19.635 | 15.27603 | В15
LD4 | 42 |  | 52 | 20.02 | 1 | 1.5 | 30.03 | 23.36334 | В20
Балка
LD3 | 42 |  | 45 | 17.325 | 1 | 1.5 | 25.9875 | 20.218275 | В20
LD3 | 42 |  | 34 | 13.09 | 1 | 1.5 | 19.635 | 15.27603 | В15
Колонна
LD3 | 42 |  | 34 | 13.09 | 1 | 1.5 | 19.635 | 15.27603 | В15
LD3 | 42 |  | 36 | 13.86 | 1 | 1.5 | 20.79 | 16.17462 | В15
Простеночный блок
LD3 | 42 |  | 34 | 13.09 | 1 | 1.5 | 19.635 | 15.27603 | В15
LD3 | 42 |  | 36 | 13.86 | 1 | 1.5 | 20.79 | 16.17462 | В15
Фундамент
LD3 | 42 |  | 50 | 19.25 | 1 | 1.5 | 28.875 | 22.46475 | В20
LD3 | 42 |  | 23 | 8.855 | 1 | 1.5 | 13.2825 | 10.333785 | В10
Фундаментная балка/ Ростверк
LD3 | 42 |  | 34 | 13.09 | 1 | 1.5 | 19.635 | 16.77516225 | В15
LD3 | 42 |  | 36 | 13.86 | 1 | 1.5 | 20.79 | 17.7619365 | В15
Заключение:
Прочность тяжелого бетона на сжатие соответствует классу :
для плит покрытия - В25;
для ригелей -В30
для балок -В30
для колонн -В25
для простеночного блока - В25,
для фундаментных блоков - В15.
для фундаментных балок - В15.
для ростверка -В30
[7 empty] | Дата испытания: |  |  | 2002-11-10
[7 empty] | Инженер: |  |  | Хаев А. И.
[7 empty] | Инженер: |  |  | Балдин И. В.
[7 empty] | Инженер: |  |  | Николаев Б.С.
[7 empty] | Инженер: |  |  | Горбунов А.В.
[7 empty] | Техник: |  |  | Афонин В.М.
Note on F20: BOSCH: m1-коэф.,учитывающий максимальный размер крупного заполнителя в зоне вырыва m1 = 1 при крупности менее 50 мм m1 = 1.1 при крупности 50 мм и более (ГОСТ 22690-88 приложение 5)
Note on G20: BOSCH: m2- коэф. Пропорциональности для перехода от усилия вырыва, кН, к прочности бетона, Мпа m2 = 1.5 для тяжелого бетона m2 = 1 для легкого бетона (ГОСТ 22690-88 приложение 5, табл.9)
Note on J19: Баяндин И.Я.: Краткий справочник инженера-конструктора , стр.261 Классы тяжелого бетона В3,5; В5; В7,5; В10; В 12,5; В15; В20; В25; В30; В35; В40; В45; В50

## Класс Бетона
Класс бетона | Предел прочности, МПа
В3,5 | 3.5
В5 | 5
В7,5 | 7.5
В10 | 10
В15 | 15
В20 | 20
В25 | 25
В30 | 30
В35 | 35
В40 | 40
В45 | 45
В50 | 50

## Rs-жбк
Приложение _
Протокол № 07/02
определения предела прочности стали
Место проведения испытания:
Характеристика метода:
Предел прочности стали определялась при помощи твердомера ТЕМП - 2м v1.0
по ГОСТ 22761-77 для углеродистых сталей перлитного класса
Результаты испытания:
№ . | Результаты измерений | [9 empty] | sв | sв | sт
| 1 | 2 | 3 | 4 | 5 | 6 | 7 | 8 | 9 | 10 | кгс/мм2 | МПа | МПа
Плита перекрытия ПК 59.12
R1/4 | 115 | 123 | 123 | 121 | 123 | 123 | 129 | 121 | 116 | 133 | 121.5556 | 1191.244 | 785 | Ат-VIII
Плита покрытия ПК 90.12
R2/4 | 111 | 113 | 111 | 113 | 114 | 113 | 115 | 115 | 116 | 117 | 113.4444 | 1111.756 | 785 | Ат-VIII
R3/4 | 108 | 117 | 115 | 110 | 111 | 119 | 112 | 109 | 121 | 126 | 113.5556 | 1112.844 | 785 | Ат-VIII
Плита покрытия ПК 60.12 | [11 empty] | 0
R4/4 | 112 | 112 | 119 | 114 | 116 | 116 | 113 | 113 | 114 | 121 | 114.3333 | 1120.467 | 785 | A-III
Плита перекрытия ПК 60.12 | [11 empty] | 0
R5/3 | 112 | 119 | 121 | 119 | 120 | 121 | 117 | 114 | 119 | 121 | 118 | 1156.4 | 980 | Aт -V | A-III(400)
R6/3 | 127 | 129 | 128 | 129 | 139 | 135 | 138 | 130 | 137 | 142 | 132.4444 | 1297.956 | 980 | Aт -V | A-III(400)
R7/4 | 82 | 92 | 82 | 83 | 85 | 90 | 86 | 84 | 90 | 94 | 86 | 842.8 | 590 | Aт -V | A-III(400)
Плита перекрытия ПК 59.16
R8/4 | 110 | 115 | 113 | 113 | 115 | 115 | 117 | 113 | 114 | 126 | 113.8889 | 1116.111 | 785
R9/4 | 112 | 113 | 113 | 115 | 115 | 116 | 113 | 116 | 121 | 123 | 114.8889 | 1125.911 | 785 | A-III
R10/4 | 119 | 122 | 125 | 121 | 119 | 119 | 122 | 124 | 120 | 126 | 121.2222 | 1187.978 | 785
R11/6 | 110 | 114 | 112 | 112 | 112 | 123 | 111 | 121 | 116 | 128 | 114.5556 | 1122.644 | 785
R8/4 | 102 | 115 | 111 | 109 | 112 | 107 | 105 | 106 | 110 | 115 | 108.5556 | 1085.556 | 785
Плита перекрытия ПК 59.18
R12 | 128 | 130 | 143 | 135 | 135 | 135 | 135 | 135 | 130 | 145 | 134 | 1313.2 | 900
R12 | 112 | 136 | 121 | 131 | 132 | 113 | 118 | 131 | 120 | 147 | 123.7778 | 1213.022 | 900
R13 | 104 | 111 | 112 | 116 | 112 | 116 | 112 | 111 | 116 | 117 | 112.2222 | 1099.778 | 900
Заключение:
Класс арматурной стали для плит ПК 59.12 с 4 стержнями по ГОСТ 5781-82
соответствует А-V c sт = 785 МПа
Класс арматурной стали для плит ПК 59.12 с 3 стержнями по ГОСТ 5781-82
соответствует А-VI c sт = 980 МПа
Класс арматурной стали для плит ПК 59.12 с 4 стержнями O16 по ГОСТ 5781-82
соответствует А-IV c sт = 590 МПа
Класс арматурной стали для плит ПК 59.16 по ГОСТ 5781-82
соответствует А-V c sт = 785 МПа
Класс проволочной арматуры для плит ПК 59.18 по ГОСТ 7348-81
соответствует Вр II c sт = 900 МПа
Марка стали для балки из 2х сварных двутавров №55 по ГОСТ 27772-88
соответствует С255 c sт = 240 МПа
|  |  | Дата испытания: | [7 empty] | 2002-03-14
[7 empty] | Инженер: |  |  |  | Хаев А. И.
[7 empty] | Инженер: |  |  |  | Балдин И. В.
[7 empty] | Инженер: |  |  |  | Николаев Б.С.
[7 empty] | Инженер: |  |  |  | Горбунов А.В.
[7 empty] | Техник: |  |  |  | Афонин В.М.

## Rs-мк
Приложение _
Протокол №1/02
определения предела прочности стали
Место проведения испытания:
Характеристика метода:
Предел прочности стали определялась при помощи твердомера ТЕМП - 2м v1.0
по ГОСТ 22761-77 для углеродистых сталей перлитного класса
Результаты испытания:
№ . | Результаты измерений | [9 empty] | sв | sв | sт | Примечание
| 1 | 2 | 3 | 4 | 5 | 6 | 7 | 8 | 9 | 10 | кгс/мм2 | МПа | МПа
Главная балка в осях 5/ Б-В
R1 | 332 | 54 | 55 | 55 | 55 | 53 | 56 | 56 | 54 | 57 | 85.55556 | 838.4444 | 355
Главная балка в осях 5/ А-Б
R2 | 48 | 50 | 50 | 50 | 48 | 48 | 48 | 50 | 49 | 53 | 49 | 480.2 | 355
Главная балка в осях 6/ Б-В
R3 | 47 | 49 | 48 | 50 | 50 | 48 | 49 | 50 | 50 | 52 | 49 | 480.2 | 355
Главная балка в осях 7/ Б-В
R4 | 53 | 55 | 55 | 55 | 55 | 56 | 56 | 58 | 55 | 59 | 55.33333 | 542.2667 | 355
Главная балка в осях 2/ Б-В
R5 | 45 | 50 | 50 | 46 | 50 | 50 | 50 | 49 | 51 | 53 | 49 | 480.2 | 355
Главная балка в осях 3/ А-Б
R6 | 45 | 48 | 53 | 48 | 45 | 50 | 53 | 53 | 48 | 56 | 49.22222 | 482.3778 | 355
Прогоны из двутавра
R7 | 47 | 47 | 50 | 49 | 50 | 50 | 48 | 53 | 52 | 53 | 49.55556 | 485.6444 | 345
R8 | 46 | 50 | 48 | 52 | 51 | 47 | 51 | 50 | 49 | 52 | 49.33333 | 483.4667 | 345
R9 | 47 | 49 | 54 | 53 | 50 | 53 | 51 | 48 | 52 | 54 | 50.77778 | 497.6222 | 345
R10 | 46 | 52 | 49 | 52 | 53 | 47 | 50 | 51 | 52 | 55 | 50.22222 | 492.1778 | 345
Прогоны из швеллера
R11 | 38 | 40 | 40 | 44 | 43 | 44 | 43 | 40 | 42 | 45 | 41.55556 | 407.2444 | 285
R12 | 41 | 42 | 45 | 44 | 42 | 42 | 42 | 41 | 42 | 45 | 42.33333 | 414.8667 | 285
R13 | 50 | 52 | 51 | 52 | 51 | 51 | 50 | 52 | 50 | 53 | 51 | 499.8 | 345
Колонна в осях 5 - Б
R14 | 52 | 55 | 55 | 53 | 55 | 53 | 54 | 53 | 54 | 57 | 53.77778 | 527.0222 | 375 | из 2-х двутавров
Колонна в осях 9 - Б
R15 | 60 | 62 | 64 | 60 | 64 | 65 | 64 | 64 | 66 | 67 | 63.22222 | 619.5778 | 375 | из 2-х двутавров
Колонна в осях 3 - Б
R16 | 50 | 55 | 56 | 54 | 54 | 52 | 53 | 56 | 52 | 57 | 53.55556 | 524.8444 | 375 | из 2-х двутавров
Колонна в осях 2 - В
R17 | 40 | 52 | 54 | 44 | 46 | 46 | 42 | 40 | 45 | 57 | 45.44444 | 445.3556 | 275 | из 2-х гнутых швеллеров
Колонна в осях 11 - В
R18 | 38 | 48 | 45 | 44 | 46 | 45 | 42 | 39 | 44 | 49 | 43.44444 | 425.7556 | 275 | из 2-х гнутых швеллеров
Шпильки
R19 | 75 | 78 | 78 | 76 | 76 | 76 | 77 | 76 | 76 | 79 | 76.44444 | 749.1556
R20 | 111 | 113 | 119 | 117 | 114 | 115 | 117 | 118 | 119 | 122 | 115.8889 | 1135.711
R21 | 130 | 131 | 143 | 131 | 130 | 135 | 135 | 139 | 137 | 144 | 146 | 1430.8
R22 | 70 | 75 | 70 | 75 | 74 | 72 | 70 | 71 | 74 | 80 | 72.33333 | 708.8667
R23 | 101 | 110 | 103 | 115 | 114 | 108 | 102 | 113 | 112 | 118 | 108.6667 | 1064.933
R24 | 110 | 111 | 112 | 111 | 118 | 118 | 116 | 113 | 114 | 121 | 113.6667 | 1113.933
Болты
R25 | 76 | 77 | 77 | 79 | 78 | 77 | 78 | 85 | 76 | 86 | 78.11111 | 765.4889
R26 | 70 | 77 | 80 | 70 | 74 | 75 | 70 | 74 | 70 | 83 | 73.33333 | 718.6667
R27 | 79 | 82 | 79 | 79 | 82 | 82 | 82 | 82 | 80 | 83 | 80.77778 | 791.6222
R28 | 82 | 82 | 83 | 83 | 83 | 83 | 83 | 84 | 84 | 85 | 83 | 813.4
R29 | 84 | 87 | 86 | 86 | 87 | 86 | 86 | 84 | 87 | 88 | 85.88889 | 841.7111
Заключение:
Марка стали для главной балки из двутавра №55 по ГОСТ 27772-88
соответствует С375 c sт = 355 МПа и Ry= 345 МПа, согласно п.20.1* СНиП II-23-81*
Марка стали для прогонов из двутавров №20 по ГОСТ 27772-88
соответствует С345 c sт = 345 МПа и Ry= 335 МПа, согласно п.20.1* СНиП II-23-81*
Марка стали для прогонов из швеллеров №20 по ГОСТ 27772-88
соответствует С285 c sт = 285МПа и Ry= 280 МПа, согласно п.20.1* СНиП II-23-81*
Марка стали для колонн по оси Б из 2х сварных двутавров №20 по ГОСТ 27772-88
соответствует С375 c sт =376 МПа и Ry= 365 МПа, согласно п.20.1* СНиП II-23-81*
Марка стали для колонн по оси В из 2х сварных гнутых швеллеров №20 по ГОСТ 27772-88
соответствует С285 c sт = 275 МПа и Ry= 270 МПа, согласно п.20.1* СНиП II-23-81*
Марка стали для шпилек Ж 30 по ГОСТ 27772-88
соответствует С375 c sт =376 МПа и Ry= 365 МПа, согласно п.20.1* СНиП II-23-81*
Марка стали для болтов Ж 30 по ГОСТ 27772-88
соответствует С285 c sт = 285 МПа и Ry= 260 МПа, согласно п.20.1* СНиП II-23-81*
[10 empty] | Дата испытания: |  |  |  | 2001-12-20
[10 empty] | Инженер: |  |  |  | Хаев А. И.
[10 empty] | Инженер: |  |  |  | Балдин И. В.
[10 empty] | Инженер: |  |  |  | Николаев Б.С.
[10 empty] | Инженер: |  |  |  | Горбунов А.В.
[10 empty] | Техник: |  |  |  | Афонин В.М.

## Класс Стали
Проволка из углеродистой стали для армирования предварительно напряженных железобетонных конструкций. ГОСТ 7348-81 (Класс проволки:В-гладкая;Вр-II - рифленная)
Номинальный диаметр, мм | Класс прочности, Н/мм2 | Номинальное временное сопротивление, Н/мм2 | Разрывное усилие,Н(кгс) | Усилие Р0,2 Н(кгс) | Относительное удлинение после разрыва, d%
3 | 1500 | 1780 | 12600 | 10600 | 4
|  |  | [1285] | [1080]
4 | 1400 | 1700 | 21400 | 18000 | 4
|  |  | [2180] | [1830]
5 | 1400 | 1670 | 32800 | 27500 | 4
|  |  | [3340] | [2800]
6 | 1400 | 1670 | 47300 | 39700 | 5
|  |  | [4820] | [4050]
7 | 1300 | 1570 | 60400 | 50700 | 6
|  |  | [6160] | [5170]
8 | 1200 | 1470 | 74000 | 62000 | 6
|  |  | [7540] | [6320]
Проволка из низкоуглеродистой стали холоднотянутая для армирования железобетонных конструкций. ГОСТ 6727-80 (Класс проволки:Вр-I - рифленная)
Номинальный диаметр, мм | Класс прочности, Н/мм2 | Номинальное временное сопротивление, Н/мм2 | Разрывное усилие,Н(кгс) | Усилие Р0,2 Н(кгс) | Относительное удлинение после разрыва, d%
3 | 500 | 550 | 3900 | 3500 | 2
|  |  | [400] | [355]
4 | 500 | 560 | 7100 | 6200 | 2.5
|  |  | [720] | [630]
5 | 500 | 540 | 10600 | 9700 | 3
|  |  | [1085] | [985]
Сталь горячекатанная для армирования железобетонных конструкций. ГОСТ 5781-82 (Класс стали:А-I;А-II;А-III;А-IV;A-V;A-VI)
Класс стали | Предел текучести sT |  | Временное сопротивление разрыву sВ |  | Относительное удлинение после разрыва, d%
| Н/мм2 | кгс/мм2 | Н/мм2 | кгс/мм2
A-I (A240) | 235 | 24 | 373 | 38 | 25
A-II (A300) | 295 | 30 | 490 | 50 | 19
Ac-II (A300) | 295 | 30 | 441 | 45 | 25
A-III (A400) | 390 | 40 | 590 | 60 | 14
A-IV (A600) | 590 | 60 | 883 | 90 | 6
A-V (A800) | 785 | 80 | 1030 | 105 | 7
A-VI (A1000) | 980 | 100 | 1230 | 125 | 6
Геометрические характеристики арматурной стали
Номер профиля (номинальный диаметр dн) | Внутренний диаметр d |  | Наружный диаметр d1 | Расстояние между ребрами t | Толщина ребра b
| номинальный | Пред. отклонение
6 | 5.75 | 0,3 -0,5 | 6.75 | 5 | 0.5
8 | 7.5 |  | 9 | 5 | 0.75
10 | 9.3 |  | 11.3 | 7 | 1
12 | 11 |  | 13.5 | 7 | 1
14 | 13 |  | 15.5 | 7 | 1
16 | 15 |  | 18 | 8 | 1.5
18 | 17 |  | 20 | 8 | 1.5
20 | 19 |  | 22 | 8 | 1.5
22 | 21 | 0,4 -0,5 | 24 | 8 | 1.5
25 | 24 |  | 27 | 8 | 1.5
28 | 26.5 | 0,4 -0,7 | 30.5 | 9 | 1.5
32 | 30.5 |  | 34.5 | 10 | 2
36 | 34.5 |  | 39.5 | 12 | 2
40 | 38.5 |  | 43.5 | 12 | 2
45 | 43 |  | 49 | 15 | 2.5
50 | 48 |  | 54 | 15 | 2.5
55 | 53 | 0,4 -1,0 | 59 | 15 | 2.5 | черт. 1
60 | 58 |  | 64 | 15 | 2.5
70 | 68 | 0,5 -1,1 | 74 | 15 | 2.5
80 | 77.5 |  | 83.5 | 15 | 2.5
Геометрические характеристики арматурной стали
Номер профиля (номинальный диаметр dн) | Внутренний диаметр d, мм |  | Наружный диаметр d1, мм | Расстояние между ребрами t, мм | Толщина ребра b, мм
| номинальный | Пред. отклонение
10 | 8.7 | 0,3 -0,5 | 11.9 | 10 | 0.7
12 | 10.6 |  | 13.8 | 10 | 0.7
14 | 12.5 |  | 16.5 | 12 | 1
16 | 14.2 |  | 19.2 | 12 | 1
18 | 16.2 |  | 21.2 | 12 | 1
20 | 18.2 |  | 23.2 | 12 | 1
22 | 20.3 | 0,4 -0,5 | 25.3 | 12 | 1
25 | 23.3 |  | 28.3 | 14 | 1.2
28 | 25.9 | 0,4 -0,7 | 31.9 | 14 | 1.2
32 | 29.8 |  | 36.2 | 16 | 1.5
36 | 33.7 |  | 40.7 | 18 | 1.5 | черт. 2
40 | 37.6 |  | 44.6 | 18 | 1.5
Примечание: | Арматурная сталь класса A-I - гладкая
Арматурная сталь класса A-II - переодического профиля (черт. 1а)
Арматурная сталь класса A-IIс - переодического профиля (черт. 2а)
Арматурная сталь класса A-III - переодического профиля (черт. 1б)
Арматурная сталь классов A-IV, A-V, A-VI - переодического профиля (черт. 1б и 2б)

## Булат-1S
Приложение _
Протокол
определения толщины строительных конструкций
Место проведения испытания:
Вид конструкции:
Характеристика метода:
Толщина строительных конструкций определялась ультразвуковым толщиномером "Булат - 1S",
принцип работы которого основан на ультразвуковом импульсном эхометоде измерения
по ГОСТ 25863
Характеристика прибора:
Испытания проводились при помощи прибора толщиномера "Булат - 1S" № 982.
Поверка прибора проведена предприятием-изготовителем 2.10.02 и
соответствует техническим условиям ТУ4276-001-27449627-97
Результаты испытания:
№ . | Показания прибора | [9 empty] | Среднее значение | Толщина, мм | Примечание
| 1 | 2 | 3 | 4 | 5 | 6 | 7 | 8 | 9 | 10
Металлическая балка
t1 | 10.5 | 11 | 12.3 | 9.9 | 12.1 | 9.8 | 11.3 | 11.2 | 10.9 | 12 | 11.1
t1 | 10.5 | 11 | 12.3 | 9.9 | 12.1 | 9.8 | 11.3 | 11.2 | 10.9 | 12 | 11.1
t1 | 10.5 | 11 | 12.3 | 9.9 | 12.1 | 9.8 | 11.3 | 11.2 | 10.9 | 12 | 11.1
t1 | 10.5 | 11 | 12.3 | 9.9 | 12.1 | 9.8 | 11.3 | 11.2 | 10.9 | 12 | 11.1
Ригель
t1 | 10.5 | 11 | 12.3 | 9.9 | 12.1 | 9.8 | 11.3 | 11.2 | 10.9 | 12 | 11.1
t1 | 10.5 | 11 | 12.3 | 9.9 | 12.1 | 9.8 | 11.3 | 11.2 | 10.9 | 12 | 11.1
Балка
t1 | 10.5 | 11 | 12.3 | 9.9 | 12.1 | 9.8 | 11.3 | 11.2 | 10.9 | 12 | 11.1
t1 | 10.5 | 11 | 12.3 | 9.9 | 12.1 | 9.8 | 11.3 | 11.2 | 10.9 | 12 | 11.1
Колонна
t1 | 8.6 | 8.8 | 8.8 | 8.7 | 8.8 | 8.9 | 8.8 | 8.8 | 8.7 | 8.9 | 8.78 | 8.8
t1 | 8.5 | 8.8 | 8.9 | 8.9 | 8.7 | 8.7 | 8.9 | 8.9 | 8.6 | 8.9 | 8.78 | 8.8
Простеночный блок
t1 | 10.5 | 11 | 12.3 | 9.9 | 12.1 | 9.8 | 11.3 | 11.2 | 10.9 | 12 | 11.1
t1 | 10.5 | 11 | 12.3 | 9.9 | 12.1 | 9.8 | 11.3 | 11.2 | 10.9 | 12 | 11.1
Фундамент
t1 | 10.5 | 11 | 12.3 | 9.9 | 12.1 | 9.8 | 11.3 | 11.2 | 10.9 | 12 | 11.1
t1 | 10.5 | 11 | 12.3 | 9.9 | 12.1 | 9.8 | 11.3 | 11.2 | 10.9 | 12 | 11.1
Фундаментная балка/ Ростверк
t1 | 10.5 | 11 | 12.3 | 9.9 | 12.1 | 9.8 | 11.3 | 11.2 | 10.9 | 12 | 11.1
t1 | 10.5 | 11 | 12.3 | 9.9 | 12.1 | 9.8 | 11.3 | 11.2 | 10.9 | 12 | 11.1
Заключение:
Толщина стенки колонны К1 круглого сечения t = | [10 empty] | 8,8мм
Толщина стенки колонны К2 круглого сечения t = | [10 empty] | 8,8мм
Толщина стенки колонны круглого сечения t =
Толщина стенки колонны круглого сечения t =
Толщина стенки колонны круглого сечения t =
Толщина стенки колонны круглого сечения t =
Толщина стенки колонны круглого сечения t =
Толщина стенки колонны круглого сечения t =
Толщина стенки колонны круглого сечения t =
[10 empty] | Дата испытания: |  |  | 2002-08-26
[10 empty] | Инженер: |  |  | Хаев А. И.
[10 empty] | Инженер: |  |  | Балдин И. В.
[10 empty] | Инженер: |  |  | Николаев Б.С.
[10 empty] | Инженер: |  |  | Горбунов А.В.
[10 empty] | Техник: |  |  | Афонин В.М.

## Вибран
Приложение _
Протокол
определения вибрационных характеристик конструкций
Место проведения испытания:
Административное здание по ул. 3-я Водопроводная, 5 г. Пермь
Конструктивный элемент:
Наружная кирпичная стена
Характеристика метода:
Вибрационные характеристики определялись путем вибродиагностики переодических
и непереодических сигналов в соответствии с требованиями ГОСТ 16819-71 "Приборы виброизмерительные",
ГОСТ 24346-80 "Вибрация"
Характеристика прибора:
Испытания проведены прибором "Виброанализатор "Вибран - 1,0" завод.№10
Калибровка прибора произведена в условиях предприятия-изготовителя 10.2002г.(протокол №482).
Результаты испытания:
№ точки установки | Режим вибро- сигнала | № сваи | Частота f по координате, Гц |  | Эффективная скорость V, мм/с |  | Амплитудная скорость Va, мм/c |  |  | Амплитудное ускорение А, м/с2
|  | и величина отскока | X | Y | X | Y | X | Y | Z | X | Y | Z
2 | переодич. | 1 | 16 | 15.5 | 0.304 | 0.191 | 0.42864 | 0.26931 |  | 0.0430697472 | 0.0262146354
|  |  | 16.7 | 252 | 0.304 | 0.198 | 0.42864 | 0.27918 |  | 0.04495404864 | 0.4418191008
| непереодич. | 2 | 1 | 10 | 0.117 | 0.276 | 0.16497 | 0.38916 |  | 0.0010360116 | 0.024439248
|  |  | 1 | 1 | 0.654 | 0.36 | 0.92214 | 0.5076 |  | 0.0057910392 | 0.003187728
| переодич. | 3 | 21.3 | 1.5 | 0.23 | 0.513 | 0.3243 | 0.72333 |  | 0.0433796652 | 0.0068137686
|  |  | 14.3 | 15.9 | 0.86 | 0.812 | 1.2126 | 1.14492 |  | 0.1088963304 | 0.1143226
|  |  | 16 | 13.4 | 0.35 | 0.132 | 0.4935 | 0.18612 |  | 0.04958688 | 0.01566237024
| максимальное значение по точке №2 | [5 empty] | 1.2126 | 1.14492 | 0 | 0.1088963304 | 0.4418191008
1 | переодич. | 4 | 234.8 | 12.9 | 0.126 | 1.658 | 0.17766 | 2.33778 |  | 0.2619675 | 0.1893882
|  |  | 32.6 | 13.1 | 0.121 | 2.39 | 0.17061 | 3.3699 |  | 0.03492864408 | 0.2772349332
|  |  | 0.9 | 1.2 | 0.997 | 0.359 | 1.40577 | 0.50619 |  | 0.00794541204 | 0.00381464784
| непереодич. | 5 | 1 | 10 | 0.221 | 0.339 | 0.31161 | 0.47799 |  | 0.0019569108 | 0.030017772
|  |  | 1 | 10 | 0.685 | 0.247 | 0.96585 | 0.34827 |  | 0.006065538 | 0.021871356
| переодич. | 6 | 21.6 | 15.6 | 0.173 | 1.11 | 0.24393 | 1.5651 |  | 0.03308861664 | 0.1533297168
|  |  | 43.2 | 20.5 | 0.079 | 3.485 | 0.11139 | 4.91385 |  | 0.03021966144 | 0.632609049
|  |  | 16.6 | 33.3 | 0.112 | 0.049 | 0.15792 | 0.06909 |  | 0.01646284416 | 0.01444837716
| непереодич. | 7 | 1 | 1 | 0.412 | 0.478 | 0.58092 | 0.67398 |  | 0.0036481776 | 0.0042325944
|  |  | 1 | 0 | 0.529 | 0 | 0.74589 | 0 |  | 0.0046841892 | 0
| непереодич. | 8 | 1 | 1 | 0.419 | 0.121 | 0.59079 | 0.17061 |  | 0.0037101612 | 0.0010714308
|  |  | 1 | 1 | 0.396 | 3.953 | 0.55836 | 5.57373 |  | 0.0035065008 | 0.0350030244
| переодич. | 9 | 20 | 7.9 | 0.894 | 0.068 | 1.26054 | 0.09588 |  | 0.158323824 | 0.00475679856
|  |  | 14.5 | 5.5 | 0.568 | 0.479 | 0.80088 | 0.67539 |  | 0.0729281328 | 0.0233279706
|  |  | 16.3 | 24.6 | 1.381 | 0.09 | 1.94721 | 0.1269 |  | 0.1993242 | 0.0196045272
|  |  | 1.5 | 62.5 | 0.5 | 0.844 | 0.705 | 1.19004 |  | 0.0066411 | 0.4670907
| максимальное значение по точке №1 | [5 empty] | 1.94721 | 5.57373 | 0 | 0.2619675 | 0.632609049
| максимальное значение | [5 empty] | 1.94721 | 5.57373 |  | 0.2619675 | 0.632609049
Заключение:
1. Вибрационная характеристика ампрлитудного смещения Smax=0,8296 мм и
не превышает допускаемого значения S=1,5 мм при частоте f=1-9 Гц
1. Вибрационная характеристика амплитудного ускорения Аmax=0,6326 м/с2 и
не превышает допускаемого значения А=1,0 м/с2
2. Вибрационная характеристика амплитудной скорости Vmax=5,5737 мм/с и
не превышает допускаемого значения V=30,0 мм/с
[5 empty] | Дата испытания: | [5 empty] | 2003-06-19
[5 empty] | Инженер: | [5 empty] | Хаев А. И.
[5 empty] | Инженер: | [5 empty] | Букин А. В.
[6 empty] | Инженер: |  |  |  | Балдин И. В.
[6 empty] | Инженер: |  |  |  | Николаев Б.С.
[6 empty] | Инженер: |  |  |  | Горбунов А.В.
[6 empty] | Техник: |  |  |  | Афонин В.М.