## Лист1
Приложение 1
Техническое задание к извещению от 26.11.09 №151
на поставку гипсовых бинтов
№ п/п | Требуемые характеристики, потребительские свойства товара | Параметры / Количество
1 | Бинты гипсовые медицинские | Предназначены для наложения внешних шин при переломах, иммобилизации при лечении болехней костей и суставов, при травмах мягких тканей и в других случаях, когда требуеются фиксирующие повязки, а также для изготовления слепков конечностей в ортопедии
2 | Форма выпуска | Полосы марли с нанесенным на нее тонким слоем полуводного гипса, закрепленного клеевым раствором.
3 | Клеевое вещество | Кульминал с раствором этилового спирта
4 | Технические характеристики гипсовых бинтов в соответствии с: | ГОСТ Р 52162-2003
4.1 | Гипсовые бинты не должны иметь запаха сероводорода и других химических соединений при смачивани водой | Наличие
4.2 | Гипсовые бинты не должны иметь внешних дефектов: намотки (дыр, складок, смещение утка), следов неравномерной пропитки гипсовой композиции | Наличие
4.3 | Гипсовые бинты должны иметь ровно обрезанные (без бахромы) технологические кромки | Наличие
4.4 | Поверхностная плотность гипсовых бинтов, г/м2:
4.4.1 | не менее: | 300
4.4.2 | не более: | 700
4.3 | Осыпаемость гипсовой композиции не более, %: | 10
4.4 | Время смачивания гипсовых бинтов не более, с: | 20
4.5 | Уровень вымывания гипсовой композиции не более, %: | 10
4.6 | Время образования устойчивой формы, быстросхватывающиеся, мин.:
4.6.1 | не менее: | 2
4.6.2 | не более: | 4
4.7 | Неосыпающиеся при длительном хранении до 3-х лет | Наличие
4.8 | Повязки из гипсовых бинтов позволяют получить равномерные по толщине повязки, которые пропускают ренгеновские лучи | Наличие
4.9 | Впитывают раневое отделяемое | Наличие
4.10 | Обладает некоторым бактерицидным действием, поэтому отпадает необходимость в перевязках и создаются благоприятные условия для заживления раны | Наличие
5 | Линейные размеры:
5.1 | длина, м | 3.0+-0.2
5.2 | ширина, мм
5.2.1 | 100+-5 | 2400 шт.
5.2.2 | 150+-10 | 3200 шт
5.2.3 | 200+-10 | 2160 шт.
6 | Упаковка | По одному рулону в индивидуальную герметичную упаковку - пакеты из полиэтиленовой пленки
7 | Остаточный срок годности | Не менее 70%
8 | Регистрационное удостоверение | Предоставить с товаром
9 | Сертификат соответствия | Предоставить с товаром
| Главный врач | М.М.Падруль