## перчатки
Техническое задание Приложение 1
на закупку изделий медицинского назначения
№ позиции | № п/п | Требования к товару | Параметры и условия требований к товару | Предлагаемые характеристики работ в рамках установленных параметров и условий (указать)
1 | 2 | 3 | 4 | 5
1 | 1 | Торговое наименование | Указать
| 2 | Производитель | Указать
| 3 | Страна происхождения | Указать
| 4 | Регистрационное удостоверение | Наличие | от_______ №_______, сроком действия до___________
| 5 | Сертификат соответствия с приложением, выданный органом по сертификации, аккредитованным Госстандартом России, для товаров, подлежащих обязательной сертификации, или справка уполномоченного органа о том, что объект не подлежит обязательной сертификации | Наличие | от_______ №_______, сроком действия до___________
| 6 | Перчатки смотровые нестерильные, латексные, неопудренные, особо прочные. | Наличие
| 7 | Длина не менее 298 мм | Указать
| 8 | Синего цвета | Указать
| 9 | Толщина (двойная): средний палец – не менее 0,79 мм, ладонь – не менее 0,64 мм, манжета – не менее 0,42 мм. | Указать
| 10 | Предоставление технического паспорта от производителя при поствке товара | Наличие
| 11 | Растягивание в длину не менее,% | 695
| 12 | Прочность на разрыв не менее, Н | 7
| 13 | Текстурированная поверхность пальцев | Наличие
| 14 | Внутренняя поверхность - слегка хлорированные. | Наличие
| 15 | Соответствие Российскому Стандарту ГОСТ Р 52239-2004. | Наличие
| 16 | Размер S, М, L по согласованию с заказчиком | Наличие
| 17 | Срок годности не менее 3 лет | Указать
| 18 | Требуемое количество, пар | 4500
| 19 | Цена за ед. | Указать
| 20 | Сумма | Указать
2 | 1 | Торговое наименование | Указать
| 2 | Производитель | Указать
| 3 | Страна происхождения | Указать
| 4 | Регистрационное удостоверение | Наличие | от_______ №_______, сроком действия до___________
| 5 | Сертификат соответствия с приложением, выданный органом по сертификации, аккредитованным Госстандартом России, для товаров, подлежащих обязательной сертификации, или справка уполномоченного органа о том, что объект не подлежит обязательной сертификации | Наличие | от_______ №_______, сроком действия до___________
| 6 | Перчатки смотровые нестерильные, латексные, опудренные | Наличие
| 7 | Длина не менее 244 мм | Указать
| 8 | Белого цвета | Указать
| 9 | Толщина: средний палец – не менее 0,18 мм, ладонь – не менее 0,14 мм, манжета – не менее 0,10 мм. | Указать
| 10 | Предоставление технического паспорта от производителя при поствке товара | Наличие
| 11 | Гладкая поверхность пальцев | Наличие
| 11 | Растягивание в длину не менее,% | 795
| 12 | Прочность на разрыв не менее, Н | 9.5
| 12 | Внутренняя поверхность - слегка хлорированные. | Наличие
| 13 | Соответствие Российскому Стандарту ГОСТ Р 52239-2004. | Наличие
| 14 | Размер S, М, L по согласованию с заказчиком | Наличие
| 15 | Срок годности не менее 3 лет | Указать
| 16 | Требуемое количество, пар | 750
| 17 | Цена за ед. | Указать
| 18 | Сумма | Указать
3 | 1 | Торговое наименование | Указать
| 2 | Производитель | Указать
| 3 | Страна происхождения | Указать
| 4 | Регистрационное удостоверение | Наличие | от_______ №_______, сроком действия до___________
| 5 | Сертификат соответствия с приложением, выданный органом по сертификации, аккредитованным Госстандартом России, для товаров, подлежащих обязательной сертификации, или справка уполномоченного органа о том, что объект не подлежит обязательной сертификации | Наличие | от_______ №_______, сроком действия до___________
| 6 | Перчатки смотровые нестерильные, латексные, неопудренные | Наличие
| 7 | Длина не менее 240 мм | Указать
| 8 | Желтого цвета | Указать
| 9 | Толщина: средний палец – не менее 0,38 мм, ладонь – не менее 0,30 мм, манжета – не менее 0,26 мм. | Указать
| 10 | Предоставление технического паспорта от производителя при поствке товара | Наличие
| 11 | Текстурированная поверхность пальцев | Наличие
| 12 | Соответствие Российскому Стандарту ГОСТ Р 52239-2004. | Наличие
| 13 | Размер S, М, L по согласованию с заказчиком | Наличие
| 14 | Растягивание в длину не менее,% | 695
| 15 | Прочность на разрыв не менее, Н | 7
| 16 | Внутренняя поверхность - слегка хлорированные. | Наличие
| 17 | Срок годности не менее 3 лет | Указать
| 18 | Требуемое количество, пар | 21000
| 19 | Цена за ед. | Указать
| 20 | Сумма | Указать
4 | 1 | Торговое наименование | Указать
| 2 | Производитель | Указать
| 3 | Страна происхождения | Указать
| 4 | Регистрационное удостоверение | Наличие | от_______ №_______, сроком действия до___________
| 5 | Сертификат соответствия с приложением, выданный органом по сертификации, аккредитованным Госстандартом России, для товаров, подлежащих обязательной сертификации, или справка уполномоченного органа о том, что объект не подлежит обязательной сертификации | Наличие | от_______ №_______, сроком действия до___________
| 6 | Перчатки смотровые нестерильные, нитриловые, неопудренные с валиком | Наличие
| 7 | Длина не менее 240 мм | Указать
| 8 | Голубой цвет | Указать
| 9 | Толщина : средний палец – не менее 0,38 мм, ладонь – не менее 0,28 мм, манжета – не менее 0,24 мм. | Указать
| 10 | Предоставление технического паспорта от производителя при поствке товара | Наличие
| 11 | Относительное удлинение при разрыве не менее,% | 670
| 12 | Прочность на разрыв не менее, Н | 9
| 13 | Текстурированная поверхность пальцев | Наличие
| 15 | Соответствие Российскому Стандарту ГОСТ Р 52239-2004. | Наличие
| 16 | Размер S, М, L по согласованию с заказчиком | Наличие
| 17 | Срок годности не менее 3 лет | Указать
| 18 | Требуемое количество, пар. | 2000
| 19 | Цена за ед. | Указать
| 20 | Сумма | Указать
5 | 1 | Торговое наименование | Указать
| 2 | Производитель | Указать
| 3 | Страна происхождения | Указать
| 4 | Регистрационное удостоверение | Наличие | от_______ №_______, сроком действия до___________
| 5 | Сертификат соответствия с приложением, выданный органом по сертификации, аккредитованным Госстандартом России, для товаров, подлежащих обязательной сертификации, или справка уполномоченного органа о том, что объект не подлежит обязательной сертификации | Наличие | от_______ №_______, сроком действия до___________
| 6 | Перчатки хирургические,стерильные,опудренные, латексные | Наличие
| 7 | Манжета усиленная, без валика. | Наличие
| 8 | Длина: не менее 284 мм | Указать
| 9 | Белого цвета | Наличие
| 10 | Анатомическая форма перчатки | Наличие
| 11 | Толщина : средний палец – не более 0,23 мм, ладонь – не менее 0,20 мм, манжета – не менее 0,23 мм. | Указать
| 12 | Внешняя поверхность: микротекстурированная. | Наличие
| 13 | Относительное удлинение до старения при разрыве не менее,% | 910
| 14 | Прочность на разрыв до старения не менее, Н | 20
| 15 | Предоставление технического паспорта от производителя при поствке товара | Наличие
| 16 | Соответствие Российскому Стандарту ГОСТ Р 52239-2004. | Наличие
| 17 | Размер 6;7;7,5;8;8,5;9 по согласованию с заказчиком | Наличие
| 18 | Срок годности не менее 5 лет | Указать
| 19 | Требуемое количество, пар. | 7500
| 20 | Цена за ед. | Указать
| 21 | Сумма | Указать
6 | 1 | Торговое наименование | Указать
| 2 | Производитель | Указать
| 3 | Страна происхождения | Указать
| 4 | Регистрационное удостоверение | Наличие | от_______ №_______, сроком действия до___________
| 5 | Сертификат соответствия с приложением, выданный органом по сертификации, аккредитованным Госстандартом России, для товаров, подлежащих обязательной сертификации, или справка уполномоченного органа о том, что объект не подлежит обязательной сертификации | Наличие | от_______ №_______, сроком действия до___________
| 6 | Перчатки хирургические,стерильные,неопудренные, латексные | Наличие
| 7 | Манжета усиленная, без валика. | Наличие
| 8 | Длина: не менее 294 мм | Указать
| 9 | Белого цвета | Наличие
| 10 | Анатомическая форма перчатки | Наличие
| 11 | Толщина : средний палец – не более 0,22 мм, ладонь – не менее 0,20 мм, манжета – не менее 0,20 мм. | Указать
| 12 | Внешняя поверхность микротекстурированная, хлорированная и обработанная силиконом | Наличие
| 13 | Внутрення поверхность обработанная силиконом и полимером | Наличие
| 14 | Относительное удлинение до старения при разрыве не менее,% | 859
| 15 | Прочность на разрыв до старения не менее, Н | 18
| 16 | Предоставление технического паспорта от производителя при поствке товара | Наличие
| 17 | Клейкая полоска шириной не менее 1,5 см для фиксации на рукаве халата | Наличие
| 18 | Соответствие Российскому Стандарту ГОСТ Р 52239-2004. | Наличие
| 19 | Размер 5,5; 6; 6,5;7;7,5;8;8,5;9 по согласованию с заказчиком | Наличие
| 20 | Срок годности не менее 5 лет | Указать
| 21 | Требуемое количество, пар. | 2000
| 22 | Цена за ед. | Указать
| 23 | Сумма | Указать
7 | 1 | Торговое наименование | Указать
| 2 | Производитель | Указать
| 3 | Страна происхождения | Указать
| 4 | Регистрационное удостоверение | Наличие | от_______ №_______, сроком действия до___________
| 5 | Сертификат соответствия с приложением, выданный органом по сертификации, аккредитованным Госстандартом России, для товаров, подлежащих обязательной сертификации, или справка уполномоченного органа о том, что объект не подлежит обязательной сертификации | Наличие | от_______ №_______, сроком действия до___________
| 6 | Перчатки хирургические,стерильные,неопудренные, латексные | Наличие
| 7 | Манжета прямая, без валика. | Наличие
| 8 | Клейкая полоска шириной не менее 1,5 см для фиксации на рукаве халата | Наличие
| 9 | Длина: не менее 294 мм | Указать
| 10 | Зеленого цвета | Указать
| 11 | Анатомическая форма перчатки | Наличие
| 12 | Толщина : средний палец – не более 0,22 мм, ладонь – не менее 0,195 мм, манжета – не менее 0,195 мм. | Указать
| 13 | Внешняя поверхность микротекстурированная, хлорированная и обработанная силиконом | Наличие
| 14 | Внутрення поверхность покрыта полимером, обработанная силиконом и увлажнителем | Наличие
| 15 | Относительное удлинение до старения при разрыве не менее,% | 825
| 16 | Прочность на разрыв не менее, Н | 14
| 17 | Содержание протеина согласно модифицированному методу Лоури не более, мкг/г | 31
| 18 | Предоставление технического паспорта от производителя при поствке товара | Наличие
| 19 | Соответствие Российскому Стандарту ГОСТ Р 52239-2004. | Наличие
| 20 | Размер 5,5; 6; 6,5;7;7,5;8;8,5;9 по согласованию с заказчиком | Наличие
| 21 | Срок годности не менее 3 лет | Указать
| 22 | Требуемое количество, пар. | 600
| 23 | Цена за ед. | Указать
| 24 | Сумма | Указать
8 | 1 | Торговое наименование | Указать
| 2 | Производитель | Указать
| 3 | Страна происхождения | Указать
| 4 | Регистрационное удостоверение | Наличие | от_______ №_______, сроком действия до___________
| 5 | Сертификат соответствия с приложением, выданный органом по сертификации, аккредитованным Госстандартом России, для товаров, подлежащих обязательной сертификации, или справка уполномоченного органа о том, что объект не подлежит обязательной сертификации | Наличие | от_______ №_______, сроком действия до___________
| 6 | Перчатки хирургические,стерильные,неопудренные, латексные | Наличие
| 7 | Манжета прямая, без валика. | Наличие
| 8 | Длина: не менее 284 мм | Указать
| 9 | Светло - коричневого цвета | Указать
| 10 | Анатомическая форма перчатки | Наличие
| 11 | Толщина : средний палец – не более 0,17 мм, ладонь – не менее 0,18 мм, манжета – не менее 0,175 мм. | Указать
| 12 | Внешняя поверхность микротекстурированная, хлорированная | Наличие
| 13 | Внутрення поверхность обработанная силиконом и хлорирована | Наличие
| 14 | Относительное удлинение до старения при разрыве не менее,% | 865
| 15 | Прочность на разрыв до старения не менее, Н | 15
| 16 | Содержание протеина согласно модифицированному методу Лоури не более, мкг/г | 22
| 17 | Предоставление технического паспорта от производителя при поствке товара | Наличие
| 18 | Соответствие Российскому Стандарту ГОСТ Р 52239-2004. | Наличие
| 19 | Размер 5,5; 6; 6,5;7;7,5;8;8,5;9 по согласованию с заказчиком | Наличие
| 20 | Срок годности не менее 5 лет | Указать
| 21 | Требуемое количество, пар. | 500
| 22 | Цена за ед. | Указать
| 23 | Сумма | Указать
9 | 1 | Торговое наименование | Указать
| 2 | Производитель | Указать
| 3 | Страна происхождения | Указать
| 4 | Регистрационное удостоверение | Наличие | от_______ №_______, сроком действия до___________
| 5 | Сертификат соответствия с приложением, выданный органом по сертификации, аккредитованным Госстандартом России, для товаров, подлежащих обязательной сертификации, или справка уполномоченного органа о том, что объект не подлежит обязательной сертификации | Наличие | от_______ №_______, сроком действия до___________
| 6 | Перчатки хирургические,стерильные,неопудренные, латексные | Наличие
| 7 | Манжета прямая, с валиком. | Наличие
| 9 | Длина: не менее 294 мм | Указать
| 10 | Коричневого цвета | Указать
| 11 | Анатомическая форма перчатки | Наличие
| 12 | Толщина : средний палец – не более 0,33 мм, ладонь – не менее 0,30 мм, манжета – не менее 0,26 мм. | Указать
| 13 | Внешняя поверхность текстурированная, хлорированная и обработанная силиконом | Наличие
| 14 | Внутрення поверхность покрыта полиуретаном, обработанная силиконом и хлором | Наличие
| 15 | Относительное удлинение до старения при разрыве не менее,% | 750
| 16 | Прочность на разрывдо стпрения не менее, Н | 28
| 17 | Содержание протеина согласно модифицированному методу Лоури не более, мкг/г | 16
| 18 | Предоставление технического паспорта от производителя при поствке товара | Наличие
| 19 | Соответствие Российскому Стандарту ГОСТ Р 52239-2004. | Наличие
| 20 | Размер 5,5; 6; 6,5;7;7,5;8;8,5;9 по согласованию с заказчиком | Наличие
| 21 | Срок годности не менее 5 лет | Указать
| 22 | Требуемое количество, пар. | 300
| 23 | Цена за ед. | Указать
| 24 | Сумма | Указать
Остаточный срок годности от срока, установленного производителем, начиная от момента передачи товара не менее, % |  |  | 80
Весь товар должен соответствовать ГОСТам и санитарным нормам |  |  | Наличие
Весь товар должен быть новым, год выпуска - не ранее 2010 года |  |  | Наличие
При отгрузке вся продукция должна быть упакована в соответствии с ГОСТами. Тара и упаковка должны быть прочными, чистыми, сухими, без нарушения целостности. |  |  | Наличие