## Лист1
Приложение 1
Техническое задание к извещению от 10.06.2010г. №72
на поставку гипсовых бинтов
№ п/п | Требуемые характеристики, потребительские свойства товара | Параметры / Количество
1 | Бинты гипсовые медицинские | Предназначены для наложения внешних шин при переломах, иммобилизации при лечении болехней костей и суставов, при травмах мягких тканей и в других случаях, когда требуеются фиксирующие повязки, а также для изготовления слепков конечностей в ортопедии
2 | Форма выпуска | Полосы марли с нанесенным на нее тонким слоем полуводного гипса, закрепленного клеевым раствором.
3 | Клеевое вещество | Кульминал с раствором этилового спирта
4 | Технические характеристики гипсовых бинтов в соответствии с: | ГОСТ Р 52162-2003. ТУ9393-001-18289001-2002
5 | Гипсовые бинты не должны иметь запаха сероводорода и других химических соединений при смачивани водой | Наличие
6 | Гипсовые бинты не должны иметь внешних дефектов: намотки (дыр, складок, смещение утка), следов неравномерной пропитки гипсовой композиции | Наличие
7 | Гипсовые бинты должны иметь ровно обрезанные (без бахромы) технологические кромки | Наличие
8 | Поверхностная плотность гипсовых бинтов, г/м2:
8.1 | не менее: | 300
8.2 | не более: | 700
9 | Время смачивания гипсовых бинтов в воде с температурой 200 +/-20, с: | 30
10 | Осыпаемость гипсовой композиции при смачивании в воде с температурой 200 +/-20 | не осыпается
11 | Уровень вымывания гипсовой композиции при смачивании в воде с температурой 200 +/-20 | не вымывается
12 | Время образования устойчивой формы при температуре 200+/- 20, мин.:
12.1 | начало схватывания: | 2
12.2 | окончание схватывания: | 4
13 | Неосыпающиеся при длительном хранении до 3-х лет | Наличие
14 | Повязки из гипсовых бинтов позволяют получить равномерные по толщине повязки, которые пропускают ренгеновские лучи | Наличие
15 | Впитывают раневое отделяемое | Наличие
16 | Обладает некоторым бактерицидным действием, поэтому отпадает необходимость в перевязках и создаются благоприятные условия для заживления раны | Наличие
17 | Линейные размеры:
17.1 | длина, м | 3.0+-0.2
17.2 | ширина, мм
17.2.1 | 100+-5 | 2400 шт.
17.2.2 | 150+-10 | 3510 шт.
17.2.3 | 200+-10 | 2505 шт.
18 | Упаковка | По одному рулону в индивидуальную герметичную упаковку - пакеты из полиэтиленовой пленки
19 | Сроки поставки товара | Поставка ежемесячно равными партиями:
| 100+-5 | Первая партия 800шт. в течение 3-х рабочих дней с момента подписания муниципального контракта. Последующие партии: 800шт. в срок с 02 по 04 августа 2010г., включительно. 800шт. в срок с 01 по 03 сентября 2010г., включительно.
| 150+-10 | Первая партия 1170шт. в течение 3-х рабочих дней с момента подписания муниципального контракта. Последующие партии: 1170шт. в срок с 02 по 04 августа 2010г., включительно. 1170шт. в срок с 01 по 03 сентября 2010г., включительно.
| 200+-10 | Первая партия 835шт. в течение 3-х рабочих дней с момента подписания муниципального контракта. Последующие партии: 835шт. в срок с 02 по 04 августа 2010г., включительно. 835шт. в срок с 01 по 03 сентября 2010г., включительно.
20 | Остаточный срок годности | Не менее 70%
21 | Регистрационное удостоверение | Предоставить с товаром
22 | Сертификат соответствия | Предоставить с товаром
| Главный врач | М.М.Падруль