## Тех. задание
Приложение №1 к Извещению
о проведении запроса котировок цен
№ 66 от «24» июня 2010г
Техническое задание на поставку перчаток медицинских
№ позиции | № п/п | Требования к товару | Параметры и условия требований к товару
1 | 2 | 3 | 4
1 | 1.1. | Перчатки смотровые нестерильные, латексные, неопудренные DERMAGRIP EXAMINATOR POWDER FREE или эквивалент
| 1.2. | Длина | не менее 240 мм
| 1.3. | Желтого цвета | Указать
| 1.4. | Толщина | средний палец – не менее 0,38 мм, ладонь – не менее 0,30 мм, манжета – не менее 0,26 мм.
| 1.5. | Предоставление технического паспорта от производителя при поставке товара | Наличие
| 1.6. | Текстурированная поверхность пальцев и ладони | Наличие
| 1.7. | Соответствие Российскому Стандарту ГОСТ Р 52239-2004. | Наличие
| 1.8. | Растягивание в длину ,% | не менее 695
| 1.9. | Прочность на разрыв, Н | не менее 7
| 1.10. | Внутренняя поверхность - слегка хлорированные. | Наличие
| 1.11. | Срок годности | не менее 3 лет
| 1.12. | Требуемое количество, пар размер S | 14400
| 1.13. | Требуемое количество, пар размер M | 9000
| 1.14. | Требуемое количество, пар размер L | 5400
2 | 2.1. | Перчатки хирургические,стерильные,опудренные, латексные MEDI-GRIP PLUS или эквивалент
| 2.2. | Манжета усиленная, без валика. | Наличие
| 2.3. | Длина | не менее 284 мм
| 2.4. | Белого цвета | Наличие
| 2.5. | Анатомическая форма перчатки | Наличие
| 2.6. | Толщина. | средний палец – не более 0,22 мм, ладонь – не менее 0,20 мм, манжета – не менее 0,23 мм
| 2.7. | Внешняя поверхность | микротекстурированная
| 2.8. | Относительное удлинение до старения при разрыве,% | не менее 910
| 2.9. | Прочность на разрыв до старения, Н | не менее 20
| 2.10. | Предоставление технического паспорта от производителя при поствке товара | Наличие
| 2.11. | Соответствие Российскому Стандарту ГОСТ Р 52239-2004. | Наличие
| 2.12. | Срок годности | не менее 5 лет
| 2.13. | Требуемое количество, пар размер 6,0 | 1440
| 2.14. | Требуемое количество, пар размер 7,0 | 2150
| 2.15. | Требуемое количество, пар размер 8,0 | 2700
| 2.16. | Требуемое количество, пар размер 8,5 | 420
3 | 3.1. | Перчатки хирургические,стерильные,неопудренные, латексные MEDI-GRIP PF или эквивалент
| 3.2. | Манжета усиленная, без валика | Наличие
| 3.3. | Длина | не менее 284 мм
| 3.4. | Белого цвета | Указать
| 3.5. | Анатомическая форма перчатки | Наличие
| 3.6. | Толщина | средний палец – не более 0,23 мм, ладонь – не менее 0,19 мм, манжета – не менее 0,235 мм
| 3.7. | Внешняя поверхность микротекстурированная, хлорированная | Наличие
| 3.8. | Внутрення поверхность хлорированная | Наличие
| 3.9. | Относительное удлинение до старения при разрыве,% | не менее 809
| 3.10. | Прочность на разрыв, Н | не менее 17
| 3.11. | Содержание протеина согласно модифицированному методу Лоури, мкг/г | не более 47
| 3.12. | Предоставление технического паспорта от производителя при поставке товара | Наличие
| 3.13. | Соответствие Российскому Стандарту ГОСТ Р 52239-2004. | Наличие
| 3.14. | Срок годности | не менее 5 лет
| 3.15. | Требуемое количество, пар размер 6,0 | 1800
| 3.16. | Требуемое количество, пар размер 7,0 | 1980
| 3.17. | Требуемое количество, пар размер 8,0 | 1780
| 3.18. | Требуемое количество, пар размер 8,5 | 360
4 | 4.1. | Перчатки хирургические,стерильные,неопудренные, латексные GAMMEX или эквивалент
| 4.2. | Манжета прямая, без валика. | Наличие
| 4.3. | Клейкая полоска шириной не менее 1,5 см для фиксации на рукаве халата | Наличие
| 4.5. | Длина | не менее 289 мм
| 4.6. | Белого цвета | Указать
| 4.7. | Анатомическая форма перчатки | Наличие
| 4.8. | Толщина | средний палец – не более 0,23 мм, ладонь – не менее 0,195 мм, манжета – не менее 0,195 мм
| 4.9. | Внешняя поверхность микротекстурированнаяи обработанная силиконом | Наличие
| 4.10. | Внутрення поверхность покрыта полиуретаном, обработанная силиконом | Наличие
| 4.11. | Относительное удлинение до старения при разрыве,% | не менее 859
| 4.12. | Прочность на разрыв, Н | не менее 14
| 4.13. | Содержание протеина согласно модифицированному методу Лоури, мкг/г | не более 13
| 4.14. | Предоставление технического паспорта от производителя при поставке товара | Наличие
| 4.15. | Соответствие Российскому Стандарту ГОСТ Р 52239-2004. | Наличие
| 4.16. | Срок годности | не менее 5 лет
| 4.17. | Требуемое количество, пар размер 8,0 | 90
5 | 5.1. | Перчатки хирургические,стерильные,неопудренные, латексные, особо прочные ORTOPAEDIC или эквивалент
| 5.2. | Манжета прямая, с валиком. | Наличие
| 5.3. | Длина | не менее 294 мм
| 5.4. | Коричневого цвета | Указать
| 5.5. | Анатомическая форма перчатки | Наличие
| 5.6. | Толщина | средний палец – не более 0,33 мм, ладонь – не менее 0,30 мм, манжета – не менее 0,26 мм
| 5.7. | Внешняя поверхность текстурированная, хлорированная и обработанная силиконом | Наличие
| 5.8. | Внутрення поверхность покрыта полиуретаном, обработанная силиконом и хлором | Наличие
| 5.9. | Относительное удлинение до старения при разрыве,% | не менее 750
| 5.10. | Прочность на разрыв до старения, Н | не менее 28
| 5.11. | Содержание протеина согласно модифицированному методу Лоури, мкг/г | не более 31
| 5.12. | Предоставление технического паспорта от производителя при поставке товара | Наличие
| 5.13. | Соответствие Российскому Стандарту ГОСТ Р 52239-2004. | Наличие
| 5.14. | Срок годности | не менее 5 лет
| 5.15. | Требуемое количество, пар размер 8,0 | 90
6 |  | Перчатки хирургические,стерильные,неопудренные, неопреновые, GAMMEX PF DERMAPRENE или эквивалент
|  | Манжета усиленная, без валика. | Наличие
|  | Длина | не менее 309 мм
|  | Зеленого цвета | Наличие
|  | Анатомическая форма перчатки | Наличие
|  | Толщина | средний палец – не более 0,19 мм, ладонь – не менее 0,17 мм, манжета – не менее 0,175 мм
|  | Внешняя поверхность микротекстурированная, хлорированная и обработанная силиконом | Наличие
|  | Внутрення поверхность обработанная силиконом и полиуретаном | Наличие
|  | Относительное удлинение до старения при разрыве,% | не менее 1004
|  | Прочность на разрыв, Н | не менее 13
|  | Предоставление технического паспорта от производителя при поставке товара | Наличие
|  | Соответствие Российскому Стандарту ГОСТ Р 52239-2004. | Наличие
|  | Срок годности | не менее 5 лет
|  | Требуемое количество, пар размер 8,0 | 90
Остаточный срок годности от срока, установленного производителем, начиная от момента передачи товара не менее, % |  |  | 80
Весь товар должен соответствовать ГОСТам и санитарным нормам |  |  | Соответствие
Весь товар должен быть новым, год выпуска |  |  | не ранее 2010 года