## Лист1
Приложение № 5
к документации об аукционе
Сведения о функциональных характеристиках, потребительских свойствах и качественных характеристиках предлагаемого товара
(наименование участника размещения заказа)
предлагает поставить следующие товары:
позиции | № п/п | Обязательные требования | Параметры и условия | Предлагаемые характеристики товара в рамках установленных параметров и условий (указать)
1 | 1 | Наименование | Указать
| 2 | Модель | Указать
| 3 | Производитель, страна происхождения | Указать
| 4 | Регистрационное удостоверение | Наличие
| 5 | Сертификат соответствия | Наличие
| 6 | Пленка рентгенографическая медицинская | Наличие
| 7 | Характеристики:
| 8 | Назначение пленки - общие рентгенографические исследования | Наличие
| 9 | Спектральная чувствительность плёнки в диапазоне, нм | от 330 до 470
| 10 | Толщина основы пленки, мкм | не более 175
| 11 | Структура эмульсии пленки | плоские кристаллы (не зернистая)
| 12 | Форма плоских кристаллов эмульсии | полигональная (многоугольная)
| 13 | Чувствительность пленки Р-1 | не менее 1500
| 14 | Чувствительность пленки (в единицах ISO) | не менее 185
| 15 | Максимальная оптическая плотность пленки D max | не менее 4,0
| 16 | Минимальная оптическая плотность (уровень вуали) D min | не более 0,2
| 17 | Средний градиент пленки (коэффициент контрастности) при ручной обработке | не менее 2,68
| 18 | Средний градиент пленки (коэффициент контрастности) при машинной обработке | не менее 3,3
| 19 | Содержание солей серебра в пленке, г/кв. м. | не менее 7,5
| 20 | Содержание металлического серебра в пленке, г/кв. м. | не менее 4,9
| 21 | Пленка адаптирована к обработке в процессорах CP 1000 со скоростью обработки, сек. | не менее 120
| 22 | На обработку 1 м2 пленки в проявочном процессоре требуется:
| 23 | проявителя, литров | не более 0,5
| 24 | фиксажа, литров | не более 0,75
| 25 | воды, литров | не более 0,9
| 26 | Пленка адаптирована к жидким отечественным химреактивам и импортным химреактивам | Наличие
| 27 | Пленка адаптирована для рентгенографических кассет с гадолиниевыми экранами Agfa CPG 400 и вольфраматными экранами класса чувствительности 200 ед. | Наличие
| 28 | Количество листов пленки в одной коробке | не менее 100
| 29 | Формат 13х18 | Наличие
| 30 | Количество упаковок | 194
| 31 | Формат 18х24 | Наличие
| 32 | Количество упаковок | 918
| 33 | Формат 24х30 | Наличие
| 34 | Количество упаковок | 1367
| 35 | Формат 30х40 | Наличие
| 36 | Количество упаковок | 844
| 37 | Формат 35х35 | Наличие
| 38 | Количество упаковок | 260
| 39 | Формат 35х43 | Наличие
| 40 | Количество упаковок | 422
2 | 1 | Наименование | Указать
| 2 | Модель | Указать
| 3 | Производитель, страна происхождения | Указать
| 4 | Регистрационное удостоверение | Наличие
| 5 | Сертификат соответствия | Наличие
| 6 | Пленка рентгенографическая медицинская | Наличие
| 7 | Характеристики:
| 8 | Назначение пленки - общие рентгенографические исследования | Наличие
| 9 | Спектральная чувствительность плёнки в диапазоне по DIN | от 50 до 800
| 10 | Спектральная чувствительность плёнки, нм | от 395 до 405
| 11 | Пленка на подложке, окрашенной в цвет | синий
| 12 | Подложка пленки | полиэфирная
| 13 | Структура эмульсии пленки | объемные кристаллы (зернистая)
| 14 | Чувствительность пленки при ручной обработке Р-1 | не менее 800
| 15 | Чувствительность пленки при машинной обработке Р-1 | не менее 900
| 16 | Средний градиент при ручной обработке | не менее 2,5
| 17 | Средний градиент при машинной обработке | не менее 2,4
| 18 | Максимальная оптическая плотность пленки D max | не менее 2,95
| 19 | Минимальная оптическая плотность (уровень вуали) D min | не более 0,25
| 20 | Содержание серебра в пленке, г/кв. м. | не менее 2,3
| 21 | Пленка адаптирована к жидким отечественным химреактивам и импортным химреактивам | Наличие
| 22 | Пленка адаптирована для рентгенографических кассет с вольфраматными экранами РЕНЕКС ЭУ-В2 класса чувствительности 200 ед. | Наличие
| 23 | Количество листов пленки в одной коробке | не более 100
| 24 | Формат 13х18 | Наличие
| 25 | Количество упаковок | 2
| 26 | Формат 18х24 | Наличие
| 27 | Количество упаковок | 15
| 28 | Формат 24х30 | Наличие
| 29 | Количество упаковок | 15
| 30 | Формат 30х40 | Наличие
| 31 | Количество упаковок | 8
| 32 | Формат 35х43 | Наличие
| 33 | Количество упаковок | 5
3 | 1 | Наименование | Указать
| 2 | Модель | Указать
| 3 | Производитель, страна происхождения | Указать
| 4 | Регистрационное удостоверение | Наличие
| 5 | Сертификат соответствия | Наличие
| 6 | Пленка рентгенографическая медицинская | Наличие
| 7 | Характеристики:
| 8 | Назначение пленки - общие рентгенографические исследования | Наличие
| 9 | Спектральная чувствительность плёнки, нм | от 540 до 550
| 10 | Толщина основы пленки, мкм | не более 175
| 11 | Структура эмульсии пленки | плоские кристаллы (не зернистая)
| 12 | Чувствительность пленки Р-1 при машинной обработке | не менее 2000
| 13 | Чувствительность пленки Р-1 при ручной обработке | не менее 1900
| 14 | Средний градиент при ручной обработке | не менее 2,25
| 15 | Средний градиент при машинной обработке | не менее 2,7
| 16 | Максимальная оптическая плотность пленки D max | не менее 2,95
| 17 | Минимальная оптическая плотность (уровень вуали) D min | не более 0,23
| 18 | Содержание серебра в пленке, г/кв. м. | не менее 2,1
| 19 | Пленка адаптирована к жидким отечественным химреактивам и импортным химреактивам | Наличие
| 20 | Пленка адаптирована для рентгенографических кассет с гадолиниевыми экранами Kodak Lanex Regular класса чувствительности 400 ед. и экранами РЕНЕКС ЭУ-Г3 | Наличие
| 21 | Количество листов пленки в одной коробке | не более 100
| 22 | Формат 13х18 | Наличие
| 23 | Количество упаковок | 105
| 24 | Формат 18х24 | Наличие
| 25 | Количество упаковок | 396
| 26 | Формат 24х30 | Наличие
| 27 | Количество упаковок | 214
| 28 | Формат 30х40 | Наличие
| 29 | Количество упаковок | 142
| 30 | Формат 35х35 | Наличие
| 31 | Количество упаковок | 40
| 32 | Формат 35х43 | Наличие
| 33 | Количество упаковок | 30
4 | 1 | Наименование | Указать
| 2 | Модель | Указать
| 3 | Производитель, страна происхождения | Указать
| 4 | Регистрационное удостоверение | Наличие
| 5 | Сертификат соответствия | Наличие
| 6 | Пленка рентгеновская медицинская | Наличие
| 7 | Характеристики:
| 8 | Назначение пленки - маммографические рентгенографические исследования | Наличие
| 9 | Пленка адаптирована к зелёному спектру излучения | Наличие
| 10 | Пленка имеет раздельные эмульсионные слои | не менее 3
| 11 | Каждый слой эмульсии состоит из галогенидов серебра в виде | ровно распределенных кубических кристаллов
| 12 | Галогениды серебра в пленке имеют | одинаковую форму и размеры
| 13 | Галогениды серебра в пленке имеют | плотную укладку кристаллов
| 14 | Эмульсии на пленке расположены на одной стороне подложки. | Наличие
| 15 | Максимальная оптическая плотность пленки D max | не менее 4,5
| 16 | Минимальная оптическая плотность пленки Dmin | не менее 0,21
| 17 | Средний градиент маммографической пленки | не менее 3,6
| 18 | Минимальная оптическая плотность (уровень вуали) D min | не более 0,2
| 19 | Содержание солей серебра в пленке, г/кв. м. | не менее 8,5
| 20 | Пленка адаптирована к жидким отечественным и импортным химреактивам без потери качества изображения. | Наличие
| 21 | Пленка адаптирована для маммографических кассет Mamoray HD S | Наличие
| 22 | Количество листов пленки в одной коробке | Не менее 100
| 23 | Формат 18х24 | Наличие
| 24 | Количество упаковок | 258
5 | 1 | Наименование | Указать
| 2 | Модель | Указать
| 3 | Производитель, страна происхождения | Указать
| 4 | Регистрационное удостоверение | Наличие
| 5 | Сертификат соответствия | Наличие
| 6 | Пленка рентгеновская медицинская | Наличие
| 7 | Характеристики:
| 8 | Назначение пленки - маммографические рентгенографические исследования | Наличие
| 9 | Пленка маммографическая адаптирована к зелёному спектру излучения | Наличие
| 10 | Пленка имеет раздельные эмульсионные слои | не менее 2
| 11 | Структура эмульсии пленки | ассиметричная
| 12 | Эмульсии на пленке нанесены на обе стороне подложки. | Наличие
| 13 | Средний градиент пленки | не менее 3,4
| 14 | Пленка должна быть адаптирована к жидким отечественным и импортным химреактивам без потери качества изображения. | Наличие
| 15 | Пленка адаптирована для маммографических кассет Min-R | Наличие
| 16 | Количество листов пленки в одной коробке | не более 100
| 17 | Формат 18х24 | Наличие
| 18 | Количество упаковок | 5
6 | 1 | Наименование | Указать
| 2 | Модель | Указать
| 3 | Производитель, страна происхождения | Указать
| 4 | Регистрационное удостоверение | Наличие
| 5 | Сертификат соответствия | Наличие
| 6 | Пленка рентгенографическая медицинская | Наличие
| 7 | Характеристики:
| 8 | Назначение пленки - стоматологические рентгенографические исследования | Наличие
| 9 | Пленка чувствительностью класса | Е
| 10 | Пленка имеет чувствительность Р-1 | не менее от 28 до 56
| 11 | Минимальная оптическая плотность (уровень вуали) D min | не более 0,3
| 12 | Средний градиент пленки (коэффициент контрастности) | не менее 3,1
| 13 | Содержание серебра в пленке, г/кв. м. | не менее 20,0
| 14 | Срок хранения плёнки со дня выпуска, месяцев | не менее 18
| 15 | Количество листов пленки в одной коробке | не менее 150
| 16 | Хранение снимков, лет | не менее 30
| 17 | Пленка адаптирована к отечественным и импортным химреактивам | Наличие
| 18 | При температуре проявителя 20 градусов Цельсия вемя проявления пленки, при ручной обработке, минут | не менее 2
| 19 | Формат 3х4 | Наличие
| 20 | Количество упаковок | 128
7 | 1 | Наименование | Указать
| 2 | Модель | Указать
| 3 | Производитель, страна происхождения | Указать
| 4 | Регистрационное удостоверение | Наличие
| 5 | Сертификат соответствия | Наличие
| 6 | Пленка рентгенографическая медицинская | Наличие
| 7 | Характеристики:
| 8 | Назначение пленки - стоматологические рентгенографические исследования | Наличие
| 9 | Пленка имеет чувствительность класса | D
| 10 | Пленка имеет чувствительность Р-1 | не менее от 14 до 28
| 11 | Количество листов пленки в одной коробке | не менее 100
| 12 | Пленка адаптирована к отечественным и импортным химреактивам | Наличие
| 13 | Формат 3,1х4,1 | Наличие
| 14 | Количество упаковок | 127
8 | 1 | Наименование | Указать
| 2 | Модель | Указать
| 3 | Производитель, страна происхождения | Указать
| 4 | Регистрационное удостоверение | Наличие
| 5 | Сертификат соответствия | Наличие
| 6 | Пленка медицинская рентгеновская | Наличие
| 7 | Характеристики:
| 8 | Назначение пленки - флюорографические исследования | Наличие
| 9 | Пленка одностороннего полива | Наличие
| 10 | Пленка на подложке, окрашенной в цвет | синий
| 11 | Чувствительность пленки при ручной обработке Р-1 | не менее 1800
| 12 | Чувствительность пленки при машинной обработке Р-1 | не менее 1950
| 13 | Средний градиент при ручной обработке | не менее 2,68
| 14 | Средний градиент при машинной обработке | не менее 2,8
| 15 | Максимальная оптическая плотность пленки D max | не менее 2,65
| 16 | Минимальная оптическая плотность (уровень вуали) D min | не более 0,03
| 17 | Содержание серебра в пленке, г/кв. м. | не менее 2,2
| 18 | Пленка адаптирована к жидким отечественным и импортным химреактивам | Наличие
| 19 | Формат 70х30,5 | Наличие
| 20 | Количество упаковок | 14
| 21 | Формат 100х30,5 | Наличие
| 22 | Количество упаковок | 154
| 23 | Формат 110х30,5 | Наличие
| 24 | Количество упаковок | 44