## Лист1
Приложение 1
Техническое задание
к запросу котировок цен от 30.12.2010 №168
на поставку перевязочных средств
№ п/п | Требуемые технические характеристики, потребительские свойства товара | Параметры и условия
1 | 2 | 3
1 | Марля медицинская отбеленная в рулонах | Должна быть выработана в соответствии с ГОСТ 9412-93
1.1 | Ширина | 90 +/- 1,5см
1.2 | Длина в рулоне | 1000м
1.3 | Поверхностная плотность | 36 г/м2
1.4 | Требуемое количество, м | 26000
1.5 | Срок поставки: двумя равными партиями | 13 000 м - первая партия в течение 3 рабочих дней со дня заключения муниципального контракта
13 000 м - вторая партия в срок с 01 по 03 марта 2011г. включительно
1.6 | Реакция водной вытяжки | нейтральная
1.7 | Массовая доля хлористых солей, % не более | 0.02
1.8 | Массовая доля сернокислых солей, % не более | 0.02
1.9 | Массовая доля кальциевых солей, % не более | 0.06
1.10 | Время определения содержания окисляемых веществ, мин., не менее | 5
1.11 | Содержание аппретирующих веществ | не допускается
1.12 | Содержание окрашивающих веществ | бесцветные вытяжки
1.13 | Массовая доля жировых веществ, % не более | 0.3
1.14 | Смачиваемость, с, не более | 10
1.15 | Капиллярность, см/ч, не менее | 10
1.16 | Влажность, % | 5,0-8,5
1.17 | Зольность, %, не более | 0.3
1.18 | Белизна, %, не менее | 80
1.19 | Степень устойчивости белизны, %, не более | 10
2 | Бинт марлевый медицинский не стерильный | Должен быть выработан в соответствии с ГОСТ 1172-93
2.1 | Длина бинта, м | 7,0+-0,3
2.2 | Ширина бинта, см | 14,0+ 0,5
2.3 | Степень белизны, % | не менее 80
2.4 | Капиллярность, см/час | не менее 7
2.5 | Плотность, г/кв м | не менее 32
2.6 | Разрывная нагрузка, кгс | не менее 9
2.7 | Требуемое количество, шт. | 10000
2.8 | Срок поставки: двумя равными партиями | 5 000 шт - первая партия в течение 3 рабочих дней со дня заключения муниципального контракта
5 000 шт - вторая партия в срок с 01 по 03 марта 2011г. включительно
3 | Бинт марлевый медицинский не стерильный | Должен быть выработан в соответствии с ГОСТ 1172-93
3.1 | Длина бинта, м | 5,0+-0,2
3.2 | Ширина бинта, см | 10,0+ 0,5
3.3 | Степень белизны, % | не менее 80
3.4 | Капиллярность, см/час | не менее 7
3.5 | Плотность, г/кв м | не менее 32
3.6 | Разрывная нагрузка, кгс | не менее 9
3.7 | Требуемое количество, шт | 6000
3.8 | Срок поставки: двумя равными партиями | 3 000 шт - первая партия в течение 3 рабочих дней со дня заключения муниципального контракта
3 000 шт - вторая партия в срок с 01 по 03 марта 2011г. включительно
4 | Остаточный срок годности, не менее | 70%
5 | Сертификат качества, регистрационное удостоверение | Прилагаются к товару на каждую партию продукции
| Главный врач | М.М.Падруль