## Тех. задание
Приложение №1
к Извещению о проведении запроса котировок цен
№ 6 от «21» января 2011 г.
Техническое задание
на перчатки медицинские хирургические стерильные
№ п/п | Требования к товару | Параметры и условия требований к товару
1 | 2 | 3
1 | Перчатки медицинские хирургические стерильные MEDI-GRIP PLUS или эквивалент
1.1 | Манжета усиленная, без валика | Наличие
1.2 | Длина | не менее 284 мм
1.3 | Цвет | белый
1.4 | Анатомическая форма перчатки | Наличие
1.5 | Толщина. | средний палец – не более 0,22 мм, ладонь – не менее 0,20 мм, манжета – не менее 0,23 мм
1.6 | Внешняя поверхность | микротекстурированная
1.7 | Относительное удлинение до старения при разрыве,% | не менее 910
1.8 | Прочность на разрыв до старения, Н | не менее 20
1.9 | Хирургические стерильные | Наличие
1.10 | Опудренные | Наличие
1.11 | Латексные | Наличие
1.12 | Предоставление технического паспорта от производителя при поствке товара | Наличие
1.13 | Соответствие Российскому Стандарту ГОСТ Р 52239-2004. | Наличие
1.14 | Остаточный срок годности от срока, установленного производителем, начиная от момента передачи товара | не менее 80 %
1.15 | Требуемое количество, пар размер 6,0 | 3000
1.16 | Требуемое количество, пар размер 7,0 | 5900
1.17 | Требуемое количество, пар размер 8,0 | 5900
2 | Перчатки медицинские хирургические стерильные MEDI-GRIP PF или эквивалент
2.1 | Манжета усиленная, без валика | Наличие
2.2 | Длина | не менее 284 мм
2.3 | Белого цвета | Указать
2.4 | Анатомическая форма перчатки | Наличие
2.5 | Толщина | средний палец – не более 0,23 мм, ладонь – не менее 0,19 мм, манжета – не менее 0,235 мм
2.6 | Внешняя поверхность микротекстурированная, хлорированная | Наличие
2.7 | Внутренняя поверхность хлорированная | Наличие
2.8 | Относительное удлинение до старения при разрыве,% | не менее 809
2.9 | Прочность на разрыв, Н | не менее 17
2.10 | Содержание протеина согласно модифицированному методу Лоури, мкг/г | не более 47
2.11 | Хирургические стерильные | Наличие
2.12 | Опудренные | Наличие
2.13 | Латексные | Наличие
2.14 | Предоставление технического паспорта от производителя при поставке товара | Наличие
2.15 | Соответствие Российскому Стандарту ГОСТ Р 52239-2004. | Наличие
2.16 | Остаточный срок годности от срока, установленного производителем, начиная от момента передачи товара | не менее 80 %
2.17 | Требуемое количество, пар размер 6,0 | 1200
2.18 | Требуемое количество, пар размер 7,0 | 1200
2.19 | Требуемое количество, пар размер 8,0 | 2400
2.20 | Требуемое количество, пар размер 8,5 | 750