## Лист1
Приложение №3
Конкретные показатели (рекомедуемая форма)
№ поз. | № п\п | Характеристики и комплектация | Параметры и условия требуемые | Предлагаемые параметры и условия (заполнить)
Ножницы медицинские Nelson-Metzenbaum
| 1 | Торговое наименование | Указать
| 2 | Производитель,страна происхождения | Указать
| 3 | Документ, подтверждающий качество товара( сертификат или декларация соответствия) | наличие
| 4 | тип инструмента | препаровальные
| 5 | Изогнутые | наличие
| 6 | тупоконечные | наличие
| 7 | общая длина инструмента | 250 мм
| 8 | рабочий размер лезвий, мм | 3х6х45
| 9 | угол заточки | 40 градусов
| 10 | винтовое соединение | наличие
1 | 11 | Характеристики стали:
| 11.1 | марка стали | Х20Cr13, класс - мартенситная (EN 10088,-1,-2,-3, DIN 17440,17441,17442 420A)
| 11.2 | жесткость после температурной обработки | 42-48 по шкале Роквелла
| 11.3 | магнитная | наличие
| 11.4 | антибликовое покрытие | наличие
| 11.5 | противокоррозийная устойчивость | повышенная
| 11.6 | процесс пассевации | химический
| 12 | гарантийный срок эксплуатации | не менее 12 месяцев
| 13 | количество | 18 шт.
Пинцет медицинский
| 1 | Торговое наименование | Указать
| 2 | Производитель,страна происхождения | Указать
| 3 | Документ, подтверждающий качество товара( сертификат или декларация соответствия) | наличие
| 4 | тип инструмента | анатомический узкий
| 5 | общая длина инструмента | 200 мм
| 6 | прямой | наличие
| 7 | ширина бранш мм. | 2.5
2 | 8 | Характеристики стали:
| 8.1 | марка стали | Х20Cr13, класс - мартенситная (EN 10088,-1,-2,-3, DIN 17440,17441,17442 420A)
| 8.2 | жесткость после температурной обработки | 42-48 по шкале Роквелла
| 8.3 | магнитная | наличие
| 8.4 | антибликовое покрытие | наличие
| 8.5 | противокоррозийная устойчивость | повышенная
| 8.6 | процесс пассевации | химический
| 9 | гарантийный срок эксплуатации | не менее 12 месяцев
| 10 | количество | 15 шт.
Пинцет медицинский
| 1 | Торговое наименование | Указать
| 2 | Производитель,страна происхождения | Указать
| 3 | Документ, подтверждающий качество товара( сертификат или декларация соответствия) | наличие
| 4 | тип инструмента | анатомический узкий
| 5 | общая длина инструмента | 250 мм
| 6 | прямой | наличие
| 7 | ширина бранш мм. | 2.5
3 | 8 | Характеристики стали:
| 8.1 | марка стали | Х20Cr13, класс - мартенситная (EN 10088,-1,-2,-3, DIN 17440,17441,17442 420A)
| 8.2 | жесткость после температурной обработки | 42-48 по шкале Роквелла
| 8.3 | магнитная | наличие
| 8.4 | антибликовое покрытие | наличие
| 8.5 | противокоррозийная устойчивость | повышенная
| 8.6 | процесс пассевации | химический
| 9 | гарантийный срок эксплуатации | не менее 12 месяцев
| 10 | количество | 6 шт.
Кусачки медицинские Liston
| 1 | Торговое наименование | Указать
| 2 | Производитель,страна происхождения | Указать
| 3 | Документ, подтверждающий качество товара( сертификат или декларация соответствия) | наличие
| 4 | тип инструмента | костные
| 5 | прямой | наличие
| 6 | общая длина инструмента | 220 мм
| 7 | размер лезвий мм. | 10х12х40
| 8 | угол заточки | 40 градусов
4 | 9 | характеристика стали
| 9.1 | марка стали | Х20Cr13, класс - мартенситная (EN 10088,-1,-2,-3, DIN 17440,17441,17442 420A)
| 9.2 | жесткость после температурной обработки | 42-48 по шкале Роквелла
| 9.3 | магнитная | наличие
| 9.4 | антибликовое покрытие | наличие
| 9.5 | противокоррозийная устойчивость | повышенная
| 9.6 | процесс пассевации | химический
| 10 | гарантийный срок эксплуатации | не менее 12 месяцев
| 11 | количество | 1 шт.
Кусачки медицинские Liston
| 1 | Торговое наименование | Указать
| 2 | Производитель,страна происхождения | Указать
| 3 | Документ, подтверждающий качество товара( сертификат или декларация соответствия) | наличие
| 4 | тип инструмента | костные
| 5 | изогнутые под углом | наличие
| 6 | общая длина инструмента по плоскости | 220 мм
| 7 | размер лезвий мм. | 10х12х40
5 | 8 | угол заточки | 40 градусов
| 9 | характеристика стали
| 9.1 | марка стали | Х20Cr13, класс - мартенситная (EN 10088,-1,-2,-3, DIN 17440,17441,17442 420A)
| 9.2 | жесткость после температурной обработки | 42-48 по шкале Роквелла
| 9.3 | магнитная | наличие
| 9.4 | антибликовое покрытие | наличие
| 9.5 | противокоррозийная устойчивость | повышенная
| 9.6 | процесс пассевации | химический
| 10 | гарантийный срок эксплуатации | не менее 12 месяцев
| 11 | количество | 1 шт.
Лезвие медицинское для пилы Rust
| 1 | Торговое наименование | Указать
| 2 | Производитель,страна происхождения | Указать
| 3 | Документ, подтверждающий качество товара( сертификат или декларация соответствия) | наличие
| 4 | тип инструмента | ампутационное запасное
| 5 | общая длина инструмента | 244 мм
| 6 | общая ширина инструмента | 150 мм
6 | 7 | характеристика стали
| 8 | марка стали | Х20Cr13, класс - мартенситная (EN 10088,-1,-2,-3, DIN 17440,17441,17442 420A)
| 8.1 | жесткость после температурной обработки | 42-48 по шкале Роквелла
| 8.2 | магнитная | наличие
| 8.3 | антибликовое покрытие | наличие
| 8.4 | противокоррозийная устойчивость | повышенная
| 8.5 | процесс пассевации | химический
| 9 | гарантийный срок эксплуатации | не менее 12 месяцев
| 10 | количество | 10 шт.
Лезвие медицинское для пилы Rust
| 1 | Торговое наименование | Указать
| 2 | Производитель,страна происхождения | Указать
| 3 | Документ, подтверждающий качество товара( сертификат или декларация соответствия) | наличие
| 4 | тип инструмента | ампутационное запасное
| 5 | общая длина инструмента | 244 мм
| 6 | общая ширина инструмента | 180 мм
7 | 7 | характеристика стали
| 8 | марка стали | Х20Cr13, класс - мартенситная (EN 10088,-1,-2,-3, DIN 17440,17441,17442 420A)
| 8.1 | жесткость после температурной обработки | 42-48 по шкале Роквелла
| 8.2 | магнитная | наличие
| 8.3 | антибликовое покрытие | наличие
| 8.4 | противокоррозийная устойчивость | повышенная
| 8.5 | процесс пассевации | химический
| 9 | гарантийный срок эксплуатации | не менее 12 месяцев
| 10 | количество | 10 шт.
Венэкстрактор медицинский Nabatoff , в комплекте
| 1 | Торговое наименование | Указать
| 2 | Производитель,страна происхождения | Указать
| 3 | Документ, подтверждающий качество товара( сертификат или декларация соответствия) | наличие
| 4 | металлический футляр размер мм | 135х100х25
| 5 | ручка для троса | наличие
| 6 | металлический наконечник для проб | наличие
| 7 | олива диаметр мм | 0.6
| 8 | олива диаметр мм | 0.9
| 9 | олива диаметр мм | 0.12
| 10 | трос длина мм | 900 мм
8 | 11 | пластиковый наконечник для проб | наличие
| 12 | характеристика стали
| 13 | марка стали | Х20Cr13, класс - мартенситная (EN 10088,-1,-2,-3, DIN 17440,17441,17442 420A)
| 13.1 | жесткость после температурной обработки | 42-48 по шкале Роквелла
| 13.2 | магнитная | наличие
| 13.3 | антибликовое покрытие | наличие
| 13.4 | противокоррозийная устойчивость | повышенная
| 13.5 | процесс пассевации | химический
| 14 | гарантийный срок эксплуатации | не менее 12 месяцев
| 15 | количество | 1 шт.
Экстрактор для эндартерэктомии медицинский
| 1 | Торговое наименование | Указать
| 2 | Производитель,страна происхождения | Указать
| 3 | Документ, подтверждающий качество товара( сертификат или декларация соответствия) | наличие
| 4 | общая длина инструмента | 500 мм
| 5 | диаметр | 4 мм
| 6 | характеристика стали
| 7 | марка стали | Х20Cr13, класс - мартенситная (EN 10088,-1,-2,-3, DIN 17440,17441,17442 420A)
9 | 7.1 | жесткость после температурной обработки | 42-48 по шкале Роквелла
| 7.2 | магнитная | наличие
| 7.3 | антибликовое покрытие | наличие
| 7.4 | противокоррозийная устойчивость | повышенная
| 7.5 | процесс пассевации | химический
| 8 | гарантийный срок эксплуатации | не менее 12 месяцев
| 9 | количество | 1 шт.
Экстрактор для эндартерэктомии медицинский
| 1 | Торговое наименование | Указать
| 2 | Производитель,страна происхождения | Указать
| 3 | Документ, подтверждающий качество товара( сертификат или декларация соответствия) | наличие
| 4 | общая длина инструмента | 500 мм
| 5 | диаметр | 6 мм
| 6 | характеристика стали
| 7 | марка стали | Х20Cr13, класс - мартенситная (EN 10088,-1,-2,-3, DIN 17440,17441,17442 420A)
10 | 7.1 | жесткость после температурной обработки | 42-48 по шкале Роквелла
| 7.2 | магнитная | наличие
| 7.3 | антибликовое покрытие | наличие
| 7.4 | противокоррозийная устойчивость | повышенная
| 7.5 | процесс пассевации | химический
| 8 | гарантийный срок эксплуатации | не менее 12 месяцев
| 9 | количество | 1 шт.
Экстрактор для эндартерэктомии медицинский
| 1 | Торговое наименование | Указать
| 2 | Производитель,страна происхождения | Указать
| 3 | Документ, подтверждающий качество товара( сертификат или декларация соответствия) | наличие
| 4 | общая длина инструмента | 500 мм
| 5 | диаметр | 7 мм
| 6 | характеристика стали
| 7 | марка стали | Х20Cr13, класс - мартенситная (EN 10088,-1,-2,-3, DIN 17440,17441,17442 420A)
11 | 7.1 | жесткость после температурной обработки | 42-48 по шкале Роквелла
| 7.2 | магнитная | наличие
| 7.3 | антибликовое покрытие | наличие
| 7.4 | противокоррозийная устойчивость | повышенная
| 7.5 | процесс пассевации | химический
| 8 | гарантийный срок эксплуатации | не менее 12 месяцев
| 9 | количество | 1 шт.
Экстрактор для эндартерэктомии медицинский
| 1 | Торговое наименование | Указать
| 2 | Производитель,страна происхождения | Указать
| 3 | Документ, подтверждающий качество товара( сертификат или декларация соответствия) | наличие
| 4 | общая длина инструмента | 500 мм
| 5 | диаметр | 8 мм
| 6 | характеристика стали
| 7 | марка стали | Х20Cr13, класс - мартенситная (EN 10088,-1,-2,-3, DIN 17440,17441,17442 420A)
12 | 7.1 | жесткость после температурной обработки | 42-48 по шкале Роквелла
| 7.2 | магнитная | наличие
| 7.3 | антибликовое покрытие | наличие
| 7.4 | противокоррозийная устойчивость | повышенная
| 7.5 | процесс пассевации | химический
| 8 | гарантийный срок эксплуатации | не менее 12 месяцев
| 9 | количество | 1 шт.
Экстрактор для эндартерэктомии медицинский
| 1 | Торговое наименование | Указать
| 2 | Производитель,страна происхождения | Указать
| 3 | Документ, подтверждающий качество товара( сертификат или декларация соответствия) | наличие
| 4 | общая длина инструмента | 500 мм
| 5 | диаметр | 10 мм
| 6 | характеристика стали
| 7 | марка стали | Х20Cr13, класс - мартенситная (EN 10088,-1,-2,-3, DIN 17440,17441,17442 420A)
13 | 7.1 | жесткость после температурной обработки | 42-48 по шкале Роквелла
| 7.2 | магнитная | наличие
| 7.3 | антибликовое покрытие | наличие
| 7.4 | противокоррозийная устойчивость | повышенная
| 7.5 | процесс пассевации | химический
| 8 | гарантийный срок эксплуатации | не менее 12 месяцев
| 9 | количество | 1 шт.
Экстрактор для эндартерэктомии медицинский
| 1 | Торговое наименование | Указать
| 2 | Производитель,страна происхождения | Указать
| 3 | Документ, подтверждающий качество товара( сертификат или декларация соответствия) | наличие
| 4 | общая длина инструмента | 500 мм
| 5 | диаметр | 12 мм
| 6 | характеристика стали
| 7 | марка стали | Х20Cr13, класс - мартенситная (EN 10088,-1,-2,-3, DIN 17440,17441,17442 420A)
14 | 7.1 | жесткость после температурной обработки | 42-48 по шкале Роквелла
| 7.2 | магнитная | наличие
| 7.3 | антибликовое покрытие | наличие
| 7.4 | противокоррозийная устойчивость | повышенная
| 7.5 | процесс пассевации | химический
| 8 | гарантийный срок эксплуатации | не менее 12 месяцев
| 9 | количество | 1 шт.
Экстрактор для эндартерэктомии медицинский
| 1 | Торговое наименование | Указать
| 2 | Производитель,страна происхождения | Указать
| 3 | Документ, подтверждающий качество товара( сертификат или декларация соответствия) | наличие
| 4 | общая длина инструмента | 500 мм
| 5 | диаметр | 14 мм
| 6 | характеристика стали
| 7 | марка стали | Х20Cr13, класс - мартенситная (EN 10088,-1,-2,-3, DIN 17440,17441,17442 420A)
15 | 7.1 | жесткость после температурной обработки | 42-48 по шкале Роквелла
| 7.2 | магнитная | наличие
| 7.3 | антибликовое покрытие | наличие
| 7.4 | противокоррозийная устойчивость | повышенная
| 7.5 | процесс пассевации | химический
| 8 | гарантийный срок эксплуатации | не менее 12 месяцев
| 9 | количество | 1 шт.
Ручка экстрактора для эндартерэктомии медицинская
| 1 | Торговое наименование | Указать
| 2 | Производитель,страна происхождения | Указать
| 3 | Документ, подтверждающий качество товара( сертификат или декларация соответствия) | наличие
| 4 | общая длина инструмента | 120 мм
| 5 | характеристика стали
| 6 | марка стали | Х20Cr13, класс - мартенситная (EN 10088,-1,-2,-3, DIN 17440,17441,17442 420A)
16 | 6.1 | жесткость после температурной обработки | 42-48 по шкале Роквелла
| 6.2 | магнитная | наличие
| 6.3 | антибликовое покрытие | наличие
| 6.4 | противокоррозийная устойчивость | повышенная
| 6.5 | процесс пассевации | химический
| 7 | гарантийный срок эксплуатации | не менее 12 месяцев
| 8 | количество | 1 шт.
Зажим Universal медицинский
| 1 | Торговое наименование | Указать
| 2 | Производитель,страна происхождения | Указать
| 3 | Документ, подтверждающий качество товара( сертификат или декларация соответствия) | наличие
| 4 | тип инструмента | универсальный
| 5 | общая длина инструмента | 460 мм
| 6 | рабочий размер браншей мм | 75
| 7 | клювовидные бранши | наличие
| 8 | подвижный механизм, способствующий сгибанию браншей. | наличие
| 9 | Инструмент цельнометаллический, с винтовым соединением | наличие
17 | 10 | кольцеобразные рукоятки | наличие
| 11 | кремальера в основании рукояток | наличие
| 12 | длина крамальеры | не менее 21 мм
| 13 | характеристика стали
| 13.1 | марка стали | Х20Cr13, класс - мартенситная (EN 10088,-1,-2,-3, DIN 17440,17441,17442 420A)
| 13.2 | жесткость после температурной обработки | 42-48 по шкале Роквелла
| 13.3 | магнитная | наличие
| 13.4 | антибликовое покрытие | наличие
| 13.5 | противокоррозийная устойчивость | повышенная
| 13.6 | процесс пассевации | химический
| 14 | гарантийный срок эксплуатации | не менее 12 месяцев
| 15 | количество | 1 шт.
Зажим медицинский Olivecrona (Crafoord)
| 1 | Торговое наименование | Указать
| 2 | Производитель,страна происхождения | Указать
| 3 | Документ, подтверждающий качество товара( сертификат или декларация соответствия) | наличие
| 4 | тип инструмента | гемостатический
| 5 | изогнутый по плоскости | наличие
| 6 | общая длина инструмента | 200 мм
| 7 | размер браншей мм | 1,5х4х50
| 8 | поперечная насечка по всей длине | наличие
18 | 9 | характеристика стали
| 10 | марка стали | Х20Cr13, класс - мартенситная (EN 10088,-1,-2,-3, DIN 17440,17441,17442 420A)
| 10.1 | жесткость после температурной обработки | 42-48 по шкале Роквелла
| 10.2 | магнитная | наличие
| 10.3 | антибликовое покрытие | наличие
| 10.4 | противокоррозийная устойчивость | повышенная
| 10.5 | процесс пассевации | химический
| 11 | гарантийный срок эксплуатации | не менее 12 месяцев
| 12 | количество | 9 шт.
Ножницы медицинские
| 1 | Торговое наименование | Указать
| 2 | Производитель,страна происхождения | Указать
| 3 | Документ, подтверждающий качество товара( сертификат или декларация соответствия) | наличие
| 4 | тип инструмента | хирургические
| 5 | материал | CERA-CUT
| 6 | цвет | чёрные
| 7 | изогнутые | наличие
| 8 | бранши слегка заостренные с внутреннего конца | наличие
| 9 | общая длина инструмента | 200 мм
| 10 | повторная заточка | не требуется
19 | 11 | одно лезвие зазубрено для лучшего захвата | наличие
| 12 | микрогладкая поверхность | наличие
| 13 | Характеристики стали:
| 13.1 | марка стали | Х20Cr13, класс - мартенситная (EN 10088,-1,-2,-3, DIN 17440,17441,17442 420A)
| 13.2 | жесткость после температурной обработки | 42-48 по шкале Роквелла
| 13.3 | магнитная | наличие
| 13.4 | антибликовое покрытие | наличие
| 13.5 | противокоррозийная устойчивость | повышенная
| 13.6 | процесс пассевации | химический
| 14 | гарантийный срок эксплуатации | не менее 12 месяцев
| 15 | количество | 1 шт.