## перчатки
Приложение №2
к Извещению о проведении запроса котировок
№ позиции | № п/п | требования к товару | Параметры и условия требований к товару
1 | 2 | 3 | 4
| 1 | перчатки нитриловые неопудренные нестерильные | указать
| 2 | Производитель | указать
| 3 | Страна происхождения | указать
| 4 | Материал | синтетический нитрил
| 5 | Пудра | отсутсвоие
| 6 | Стерильность | отсутсвоие
| 7 | Валик закрученный во внутрь | наличие
| 8 | Использование при аллергии на латекс и пудру | разрешено
| 9 | Применение | Пищевые продукты, химические средства, дезинфицирующие вещества
| 10 | Цвет | сиреневый
| 11 | Поверхность | Микротекстурирование на пальцах
| 12 | Форма | неанатомическое
| 13 | Длина манжеты | 240 мм
| 14 | Внутренняя поверхность | обработана полимером
| 15 | Устойчивость | спиртосодержащие растворы и растворы кислот
| 16 | толщина средний палец | 0,07 мм
| 17 | Прочность на разрыв | 6 Н
| 18 | AQL | ≤1,5.
| 19 | Наличие тиурамов | отсутсвоие
| 20 | Потребительская упаковка | 50 пар
| 21 | размер | S
| 22 | требуемое количество пар | 8000
| 23 | размер | M
| 24 | требуемое количество пар | 7500
№ позиции | № п/п | требования к товару | Параметры и условия требований к товару
1 | 2 | 3 | 4
1 | 1 | Перчатки хирургические синтетические стерильные | указать
| 2 | Производитель | указать
| 3 | Страна происхождения | указать
| 4 | Материал | полихлорпрорен
| 5 | Пудра | отсутсвие
| 6 | Стерильность | наличие
| 7 | Валик закрученный во внутрь | наличие
| 8 | Использование при аллергии на латекс и пудру | разрешено
| 9 | Применение | хирургические стерильные перчатки, для всех областей хирургии
| 10 | Цвет | коричневый
| 11 | Поверхность | Микротекстурирование на ладонной поверхности
| 12 | Форма | полная анатомическая
| 13 | Внутренняя поверхность | обработана полиуретаном
| 14 | Устойчивость | спиртосодержащие растворы
| 15 | Длина манжеты | не менее 295 мм
| 16 | толщина средний палец | не более 0,21 мм
| 17 | толщина в центре ладони | не более 0,19
| 18 | Прочность на разрыв до ускоренного старения | не менее 13 Н
| 19 | Прочность на разрыв после ускоренного старения | не менее 11 Н
| 20 | Содержание протеинов по методу Лоури | отсутсвие
| 21 | Наличие тиурамов | отсутсвие
| 22 | Индивидуальная упаковка из полиэтиленовой пленки предохраняет перчатки от разрушительного воздействия солнечных лучей | Наличие
| 23 | Толщина пленки | не менее 0,010мм
| 24 | Упаковка содержит 10 пар перчаток, по 2 пары каждого размера (6,5;7;7.5;8;8,5) для удобства применения в экстренных условиях имеются картонные разделители с указанием размеров. | Наличие
| 25 | требуемое количество упаковок | 10
№ позиции | № п/п | требования к товару | Параметры и условия требований к товару
1 | 2 | 3 | 4
1 | 1 | перчатки латексные нестерильные смотровые повышенной плотности неопудренные | указать
| 2 | Производитель | указать
| 3 | Страна происхождения | указать
| 4 | Материал | латекс
| 5 | Пудра | отсутсвие
| 6 | Стерильность | отсутсвие
| 7 | Валик закрученный во внутрь | наличие
| 8 | Применение | Пищевые продукты, химические средства, дезинфицирующие вещества
| 9 | Цвет | синий
| 10 | Форма | неанатомическое
| 11 | Длина манжеты | 285-295 мм
| 12 | Устойчивость | к порезам, спиртосодержащим растворам и растворам кислот
| 13 | толщина средний палец | 0.35
| 14 | AQL | -1.5
| 15 | Потребительская упаковка | 25 пар
| 16 | размер | S
| 17 | требуемое количество пар | 500 пар
| 18 | размер | M
| 19 | требуемое количество пар | 750 пар