## Тех. задание
Приложение №1
к документации об аукционе в электронной форме
№ поз. | № п/п | Требования к качеству, техническим характеристикам товара, требования к их безопасности, требования к функциональным характеристикам (потребительским свойствам) товара, требования к размерам и упаковке | Параметры и условия требований к товару
1 | 1 | Имплантант для герниопластики стерильный, нерассасывающийся, из пространственно -"сшитого" полимера на основе олигомеров метакрилового ряда
| 2 | Подробное техническое описание на русском языке | Наличие
| 3 | Форма | Овальная
| 4 | Толщина, мм | 0.6
| 5 | Шестигранные ячейки | Наличие
| 6 | Диаметр ячеек, мм | 1.5
| 7 | Прозрачность | Наличие
| 8 | Размер, см | 6 х 11
| 9 | Назначение | Пластика пахового канала
| 10 | Количество штук в упаковке | 1
| 11 | Количество, шт. | 20
2 | 1 | Имплантант для герниопластики стерильный, нерассасывающийся, из пространственно- "сшитого" полимера на основе олигомеров метакрилового ряда
| 2 | Подробное техническое описание на русском языке | Наличие
| 3 | Толщина, мм | 0.6
| 4 | Шестигранные ячейки | Наличие
| 5 | Диаметр ячеек, мм | 1.5
| 6 | Прозрачность | Наличие
| 7 | Размер, см | 15 х 15
| 8 | Количество штук в упаковке | 1
| 9 | Количество, шт. | 10
3 | 1 | Имплантант для герниопластики стерильный, нерассасывающийся, из пространственно "сшитого" полимера на основе олигомеров метакрилового ряда
| 2 | Подробное техническое описание на русском языке | Наличие
| 3 | Назначение | Бесшовная пластика брюшной стенки
| 4 | Форма | Овальная
| 5 | Толщина, мм | 0.6
| 6 | Шестигранные ячейки | Наличие
| 7 | Диаметр ячеек, мм | 1.5
| 8 | Количество слоев | 3
| 9 | Висцеральная поверхность | Шероховатая
| 10 | Толщина висцеральной поверхности, Нм | 20
| 11 | Толщина промежуточного слоя, мм | 0,2+-10%
| 12 | Армирование промежуточныго слоя полипропиленовыми нитями | Наличие
| 13 | Толщина наружнного слоя имплантанта | 0,2+-10%
| 14 | Рукава для фиксации имплантанта в количестве, шт. | 8
| 15 | Размер, см | 10 х 15
| 16 | Количество штук в упаковке | 1
| 17 | Количество, шт. | 10
4 | 1 | Частично рассасывающийся сетчатый имплантант, стерильный
| 2 | Подробное техническое описание на русском языке | Наличие
| 3 | Состав сетки
| 3.1 | - рассасывающиеся монофиламентные нити из Полиглекапрона 25, % | 50
| 3.2 | - нерассасывающиеся монофиламентные нити из Полипропилена, % | 50
| 4 | Размер, см | 10 х 15
| 5 | Количество штук в упаковке | 3
| 6 | Количество, шт. | 12
5 | 1 | Частично рассасывающийся облегчённый сетчатый имплантант, стерильный
| 2 | Подробное техническое описание на русском языке | Наличие
| 3 | Состав сетки:
| 3.1 | - рассасывающиеся мультифиламентные нити из Полиглактина (90% гликолида и 10% лактида), % | 50
| 3.2 | - нерассасывающиеся мультифиламентные нити из Полипропилена, % | 50
| 4 | Усиление дополнительной нитью, состоящей из полиглактиновой и полипропиленовой нити, вплетённой в имплантант в в форме ромба | Наличие
| 5 | Размер пор, мм | 4
| 6 | Удельный вес, г/м2 | 75
| 7 | Эластичность, % | 28
| 8 | Прочность, мм рт.ст. | 430
| 9 | Размер, см | 10 х 15
| 10 | Количество штук в упаковке | 3
| 11 | Количество, шт. | 15
6 | 1 | Сетка для имплантации (герниопластики) полипропиленовая, макропористая, стерильная, эластично тянущаяся в две стороны, в двойной упаковке тайвек, стерильная.
| 2 | Подробное техническое описание на русском языке | Наличие
| 3 | Толщина сетки, мм | 0.53
| 4 | Плотность плетения, г/м2 | 112
| 5 | Пористость, % | 72.4
| 6 | Диаметр нити, мкм | 180
| 7 | Размер пор минимальный, µm | 411
| 8 | Размер пор средний, µm | 758
| 9 | Размер пор максимальный, µm | 1007
| 10 | Минимальный предел прочности. N/mm | Не более 6
| 11 | Средняя сила на разрыв, 102kPa | 31.7
| 12 | Размер сетки, см | 8 х 15
| 13 | Количество штук в упаковке | 5
| 14 | Количество, шт. | 5
7 | 1 | Сетка для имплантации (герниопластики) полипропиленовая, макропористая, стерильная, эластично тянущаяся в две стороны, в двойной упаковке тайвек.
| 2 | Подробное техническое описание на русском языке | Наличие
| 3 | Толщина сетки, мм | 0.53
| 4 | Плотность плетения, г/м2 | 112
| 5 | Пористость, % | 72.4
| 6 | Диаметр нити, мкм | 180
| 7 | Размер пор минимальный, µm | 411
| 8 | Размер пор средний, µm | 758
| 9 | Размер пор максимальный, µm | 1007
| 10 | Минимальный предел прочности. N/mm | Не более 6
| 11 | Средняя сила на разрыв, 102kPa | 31.7
| 12 | Размер сетки, см | 15 х 15
| 13 | Количество штук в упаковке | 5
| 14 | Количество, шт. | 20
8 | 1 | Имплантант анатомический , сшитый из двух частей, стерильный
| 2 | Подробное техническое описание на русском языке | Наличие
| 3 | Размер, см | 10 х 15
| 4 | Верхняя часть из полиэстера прямоугольного плетения | Наличие
| 5 | Нижняя часть из полиэстера мягкого ажурного плетения | Наличие
| 6 | Шов повторяет анатомию левой подвздошной области | Наличие
| 7 | Назначение: лечение паховой грыжи | Наличие
| 8 | Количество штук в упаковке | 1
| 9 | Количество, шт. | 3
9 | 1 | Имплантант анатомический , сшитый из двух частей, стерильный
| 2 | Подробное техническое описание на русском языке | Наличие
| 3 | Размер, см | 10 х 15
| 4 | Верхняя часть из полиэстера прямоугольного плетения | Наличие
| 5 | Нижняя часть из полиэстера мягкого ажурного плетения | Наличие
| 6 | Шов повторяет анатомию правой подвздошной области | Наличие
| 7 | Назначение: лечение паховой грыжи | Наличие
| 8 | Количество штук в упаковке | 1
| 9 | Количество, шт. | 3
10 | 1 | Сетка для имплантации (герниопластики) полипропиленовая, макропористая, неизменной прочности стерильная, эластично тянущаяся в две стороны, в двойной упаковке, стерильная.
| 2 | Подробное техническое описание на русском языке | Наличие
| 3 | Толщина сетки, мм | 0.39
| 4 | Вес , г\м2 | 36
| 5 | Превышение прочности брюшной стенки,% | 63
| 6 | Минимальный предел прочности на разрыв, N/см | 26.2
| 7 | Специальная конусовидная форма | Наличие
| 8 | Отверстие для семенного канатика | Наличие
| 9 | Размер сетки, см | 4,5х10
| 10 | Количество штук в упаковке | 5
| 11 | Количество, шт. | 3