## ТЗ
Приложение № 1
к извещению о проведении запроса котировок
№ 0356300001011000073 от 13.10.2011г.
Техническое задание
№ позиции | № п/п | Требования к товару | Параметры и характеристики требований к товару | Предлагаемые параметры и характеристики товара (указать)
1 | 2 | 3 | 4 | 5
1 | 1 | Торговое наименование | Указать
| 2 | Производитель | Указать
| 3 | Страна происхождения | Указать
| 4 | Регистрационное удостоверение | Наличие | от_______ №_______, сроком действия до___________
| 5 | Сертификат соответствия с приложением, выданный органом по сертификации, аккредитованным Госстандартом России, для товаров, подлежащих обязательной сертификации, или справка уполномоченного органа о том, что объект не подлежит обязательной сертификации | Наличие | от_______ №_______, сроком действия до___________
| 6 | Перчатки смотровые нестерильные, нитриловые, неопудренные с валиком | Наличие
| 7 | Длина | не менее 240 мм
| 8 | Цвет | фиолетовый
| 9 | Толщина | средний палец – не более 0,15 мм, ладонь – не менее 0,1 мм, манжета – не менее 0,08 мм
| 10 | Предоставление технического паспорта от производителя при поствке товара | Наличие
| 11 | Относительное удлинение до старения при разрыве | не менее 500%
| 12 | Прочность на разрыв до старения | не менее 16 Н
| 13 | Текстурированная поверхность пальцев и ладони | Наличие
| 14 | Внутренняя поверхность | слегка хлорированная
| 15 | Соответствие Российскому Стандарту | ГОСТ Р 52239-2004
| 16 | Размер М, количество пар | 1000
| 17 | Срок годности | не менее 3-х лет
2 | 1 | Производитель | Указать
| 2 | Страна происхождения | Указать
| 3 | Регистрационное удостоверение | Наличие | от_______ №_______, сроком действия до___________
| 4 | Сертификат соответствия с приложением, выданный органом по сертификации, аккредитованным Госстандартом России, для товаров, подлежащих обязательной сертификации, или справка уполномоченного органа о том, что объект не подлежит обязательной сертификации | Наличие | от_______ №_______, сроком действия до___________
| 5 | Перчатки смотровые нестерильные, нитриловые, неопудренные | Наличие
| 6 | Длина | не менее 240 мм
| 7 | Цвет | розовый
| 8 | Толщина | средний палец – не более 0,08 мм, ладонь – не менее 0,07 мм, манжета –не менее 0,06 мм
| 9 | Предоставление технического паспорта от производителя при поставке товара | Наличие
| 10 | Текстурированная поверхность только пальцев | Наличие
| 11 | Соответствие Российскому Стандарту | ГОСТ Р 52239-2004
| 12 | Размер М, количество пар | 4000
| 13 | Срок годности | не менее 5 лет
3 | 1 | Торговое наименование | Указать
| 2 | Производитель | Указать
| 3 | Страна происхождения | Указать
| 4 | Регистрационное удостоверение | Наличие | от_______ №_______, сроком действия до___________
| 5 | Сертификат соответствия с приложением, выданный органом по сертификации, аккредитованным Госстандартом России, для товаров, подлежащих обязательной сертификации, или справка уполномоченного органа о том, что объект не подлежит обязательной сертификации | Наличие | от_______ №_______, сроком действия до___________
| 6 | Перчатки смотровые стерильные, латексные, опудренные | Наличие
| 7 | Длина | не менее 240 мм
| 8 | Цвет | Белый
| 9 | Толщина | средний палец – не менее 0,18 мм, ладонь – не менее 0,14 мм, манжета – не менее 0,10 мм
| 10 | Предоставление технического паспорта от производителя при поствке товара | Наличие
| 11 | Поверхность пальцев | Гладкая
| 12 | Внутренняя поверхность | слегка хлорированная
| 13 | Соответствие Российскому Стандарту | ГОСТ Р 52239-2004
| 14 | Размер М, количество пар | 7000
| 15 | Размер S, количество пар | 2000
| 16 | Срок годности | не менее 3 лет
4 | 1 | Торговое наименование | Указать
| 2 | Производитель | Указать
| 3 | Страна происхождения | Указать
| 4 | Регистрационное удостоверение | Наличие | от_______ №_______, сроком действия до___________
| 5 | Сертификат соответствия с приложением, выданный органом по сертификации, аккредитованным Госстандартом России, для товаров, подлежащих обязательной сертификации, или справка уполномоченного органа о том, что объект не подлежит обязательной сертификации | Наличие | от_______ №_______, сроком действия до___________
| 6 | Перчатки смотровые нестерильные, латексные, неопудренные | Наличие
| 7 | Длина | не менее 240 мм
| 8 | Цвет | Жёлтый
| 9 | Толщина | средний палец – не менее 0,38 мм, ладонь – не менее 0,30 мм, манжета – не менее 0,26 мм
| 10 | Предоставление технического паспорта от производителя при поствке товара | Наличие
| 11 | Поверхность пальцев | Текстурированная
| 12 | Соответствие Российскому Стандарту | ГОСТ Р 52239-2004
| 13 | Размер S, количество пар | 6000
| 14 | Размер М, количество пар | 10000
| 15 | Растягивание в длину | не менее 695%
| 16 | Прочность на разрыв | не менее 7 Н
| 17 | Внутренняя поверхность | слегка хлорированная
| 18 | Срок годности | не менее 3-х лет
5 | 1 | Торговое наименование | Указать
| 2 | Производитель | Указать
| 3 | Страна происхождения | Указать
| 4 | Регистрационное удостоверение | Наличие | от_______ №_______, сроком действия до___________
| 5 | Сертификат соответствия с приложением, выданный органом по сертификации, аккредитованным Госстандартом России, для товаров, подлежащих обязательной сертификации, или справка уполномоченного органа о том, что объект не подлежит обязательной сертификации | Наличие | от_______ №_______, сроком действия до___________
| 6 | Перчатки хирургические, стерильные, опудренные, латексные | Наличие
| 7 | Манжета усиленная, без валика | Наличие
| 8 | Длина | не менее 284 мм
| 9 | Цвет | Белый
| 10 | Анатомическая форма перчатки | Наличие
| 11 | Толщина | средний палец – не менее 0,21 мм, ладонь – не менее 0,20 мм, манжета – не менее 0,23 мм
| 12 | Внешняя поверхность | микротекстурированная
| 13 | Относительное удлинение до старения при разрыве | не менее 910%
| 14 | Прочность на разрыв до старения | не менее 20%
| 15 | Предоставление технического паспорта от производителя при поствке товара | Наличие
| 16 | Соответствие Российскому Стандарту | ГОСТ Р 52239-2004
| 18 | Размер 7, количество пар | 5000
| 19 | Размер 7,5, количество пар | 6400
| 20 | Размер 8, количество пар | 600
| 21 | Срок годности | не менее 5 лет
6 | 1 | Торговое наименование | Указать
| 2 | Производитель | Указать
| 3 | Страна происхождения | Указать
| 4 | Регистрационное удостоверение | Наличие | от_______ №_______, сроком действия до___________
| 5 | Сертификат соответствия с приложением, выданный органом по сертификации, аккредитованным Госстандартом России, для товаров, подлежащих обязательной сертификации, или справка уполномоченного органа о том, что объект не подлежит обязательной сертификации | Наличие | от_______ №_______, сроком действия до___________
| 6 | Перчатки хирургические, стерильные, гипоаллергенные, неопудренные, неопреновые | Наличие
| 7 | Манжета прямая, без валика | Наличие
| 8 | Адгезивная полоса для фиксации на рукаве халата | Наличие
| 9 | Защита от скатывания манжеты и пережимания предплечья | Наличие
| 9 | Длина | не менее 310 мм
| 10 | Цвет | Зелёный
| 11 | Форма перчатки | Анатомическая
| 12 | Толщина | средний палец – не менее 0,18 мм, ладонь – не менее 0,17 мм, манжета – не менее 0,175 мм
| 13 | Внешняя поверхность микротекстурированная, хлорированная и обработанная силиконом | Наличие
| 14 | Внутрення поверхность обработанная силиконом и полиуретаном | Наличие
| 15 | Относительное удлинение до старения при разрыве | не менее 1004%
| 16 | Прочность на разрыв | не менее 13%
| 17 | Предоставление технического паспорта от производителя при поствке товара | Наличие
| 18 | Соответствие Российскому Стандарту | ГОСТ Р 52239-2004
| 19 | Размер 7, количество пар | 20
| 20 | Срок годности | не менее 5 лет
7 | 1 | Торговое наименование | Указать
| 2 | Производитель | Указать
| 3 | Страна происхождения | Указать
| 4 | Регистрационное удостоверение | Наличие | от_______ №_______, сроком действия до___________
| 5 | Сертификат соответствия с приложением, выданный органом по сертификации, аккредитованным Госстандартом России, для товаров, подлежащих обязательной сертификации, или справка уполномоченного органа о том, что объект не подлежит обязательной сертификации | Наличие | от_______ №_______, сроком действия до___________
| 6 | Перчатки акушерские,стерильные,неопудренные с валиком, латексные | Наличие
| 7 | Длина в дипазоне | от 405 мм до 415 мм
| 8 | Цвет | Светло-салатовый
| 9 | Форма перчатки | Анатомическая
| 10 | Толщина | не более 0,17 мм
| 11 | Относительное удлинение до старения при разрыве | не менее 745%
| 12 | Прочность на разрыв | не менее 12%
| 13 | Внешняя поверхность | микротекстурированная
| 14 | Предоставление технического паспорта от производителя при поствке товара | Наличие
| 15 | Соответствие Российскому Стандарту | ГОСТ Р 52239-2004
| 16 | Размер 7,5, количество пар | 40
| 17 | Срок годности | не менее 5 лет
| 1 | Торговое наименование | Указать
| 2 | Производитель | Указать
| 3 | Страна происхождения | Указать
| 4 | Регистрационное удостоверение | Наличие | от_______ №_______, сроком действия до___________
8 | 5 | Сертификат соответствия с приложением, выданный органом по сертификации, аккредитованным Госстандартом России, для товаров, подлежащих обязательной сертификации, или справка уполномоченного органа о том, что объект не подлежит обязательной сертификации | Наличие | от_______ №_______, сроком действия до___________
| 6 | Перчатки хирургические,стерильные,неопудренные, латексные, используемые для родовспоможения | Наличие
| 7 | Манжета прямая, без валика. | Наличие
| 8 | Клейкая полоска для фиксации на рукаве халата, ширина | не менее 1,5 см
| 9 | Длина | не менее 294 мм
| 10 | Цвет | Зелёный
| 11 | Форма перчатки | Анатомическая
| 12 | Толщина | средний палец – не менее 0,21 мм, ладонь – не менее 0,205 мм, манжета – не менее 0,195 мм
| 13 | Внешняя поверхность микротекстурированная, хлорированная и обработанная силиконом | Наличие
| 14 | Внутрення поверхность покрыта полимером, обработанная силиконом и увлажнителем | Наличие
| 15 | Относительное удлинение до старения при разрыве | не менее 825%
| 16 | Прочность на разрыв | не менее 14%
| 17 | Содержание протеина согласно модифицированному методу Лоури | не более 31 мкг/г
| 18 | Предоставление технического паспорта от производителя при поствке товара | Наличие
| 19 | Соответствие Российскому Стандарту | ГОСТ Р 52239-2004
| 20 | Размер 7, количество пар | 50
| 21 | Срок годности | не менее 3 лет
Остаточный срок годности от срока, установленного производителем, начиная от момента передачи товара |  |  | не менее 80%
Весь товар должен соответствовать ГОСТам и санитарным нормам |  |  | Наличие
Весь товар должен быть новым, год выпуска |  |  | не ранее 2010 года
При отгрузке вся продукция должна быть упакована в соответствии с ГОСТами. Тара и упаковка должны быть прочными, чистыми, сухими, без нарушения целостности. |  |  | Наличие