## Лист1
Приложение № 1
к документации об аукционе в электронной форме
№ поз. | № п/п | Требования к качеству, техническим характеристикам товара, требования к их безопасности, требования к функциональным характеристикам (потребительским свойствам) товара, требования к размерам и упаковке | Показатели товара
1 | 1 | Перчатки смотровые нестерильные, латексные, неопудренные, особо прочные
| 2 | Регистрационное удостоверение | Наличие
| 3 | Сертификат соответствия с приложением, выданный органом по сертификации, аккредитованным Госстандартом России, для товаров, подлежащих обязательной сертификации | Наличие
| 4 | Длина, мм | не менее 298
| 5 | Синего цвета | Наличие
| 6 | Толщина (двойная):
| 7 | - средний палец, мм | не менее 0,76
| 8 | - ладонь, мм | не более 0,65
| 9 | - манжета, мм | не менее 0,43
| 10 | Предоставление технического паспорта от производителя при поставке товара | Наличие
| 11 | Растягивание в длину,% | не менее 695
| 12 | Прочность на разрыв, Н | не менее 7
| 13 | Текстурированная поверхность пальцев | Наличие
| 14 | Внутренняя поверхность - хлорированная. | Наличие
| 15 | Соответствие Российскому Стандарту ГОСТ Р 52239-2004. | Наличие
| 16 | Срок годности, лет | не менее 3
| 17 | Требуемое количество, пар Размер М | 5100
| 18 | Требуемое количество, пар Размер L | 1200
2 | 1 | Перчатки смотровые стерильные, латексные, опудренные
| 2 | Регистрационное удостоверение | Наличие
| 3 | Сертификат соответствия с приложением, выданный органом по сертификации, аккредитованным Госстандартом России, для товаров, подлежащих обязательной сертификации | Наличие
| 4 | Длина, мм | не менее 240
| 5 | Белого цвета | Наличие
| 6 | Толщина:
| 7 | - средний палец, мм | не менее 0,19
| 8 | - ладонь, мм | не менее 0,15
| 9 | - манжета, мм | не менее 0,11
| 10 | Предоставление технического паспорта от производителя при поставке товара | Наличие
| 11 | Гладкая поверхность пальцев и ладони | Наличие
| 12 | Соответствие Российскому Стандарту ГОСТ Р 52239-2004. | Наличие
| 13 | Срок годности, лет | не менее 5
| 14 | Требуемое количество, пар Размер М | 480
3 | 1 | Перчатки хирургические,стерильные,опудренные, латексные.
| 2 | Регистрационное удостоверение | Наличие
| 3 | Сертификат соответствия с приложением, выданный органом по сертификации, аккредитованным Госстандартом России, для товаров, подлежащих обязательной сертификации | Наличие
| 4 | Длина, мм | не менее 279
| 5 | Белого цвета | Наличие
| 6 | Толщина :
| 7 | - средний палец, мм | не менее 0,18
| 8 | - ладонь, мм | не менее 0,16
| 9 | - манжета, мм | не менее 0,12
| 10 | Текстурированная поверхность пальцев и ладони | Наличие
| 11 | Предоставление технического паспорта от производителя при поставке товара | Наличие
| 12 | Соответствие Российскому Стандарту ГОСТ Р 52239-2004. | Наличие
| 13 | Срок годности, лет | не менее 3
| 14 | Требуемое количество, пар. Размер 6,0 | 10080
| 15 | Требуемое количество, пар. Размер 7,0 | 13980
| 16 | Требуемое количество, пар. Размер 8,0 | 9480
4 | 1 | Перчатки хирургические,нестерильные,опудренные, латексные.
| 2 | Регистрационное удостоверение | Наличие
| 3 | Сертификат соответствия с приложением, выданный органом по сертификации, аккредитованным Госстандартом России, для товаров, подлежащих обязательной сертификации | Наличие
| 4 | Длина, мм | не менее 279
| 5 | Белого цвета | Наличие
| 6 | Толщина :
| 7 | - средний палец, мм | не менее 0,18
| 8 | - ладонь, мм | не менее 0,16
| 9 | - манжета, мм | не менее 0,12
| 10 | Текстурированная поверхность пальцев и ладони | Наличие
| 11 | Предоставление технического паспорта от производителя при поставке товара | Наличие
| 12 | Соответствие Российскому Стандарту ГОСТ Р 52239-2004. | Наличие
| 13 | Срок годности, лет | не менее 3
| 14 | Требуемое количество, пар. Размер 6,0 | 9000
| 15 | Требуемое количество, пар. Размер 7,0 | 36300
| 16 | Требуемое количество, пар. Размер 8,0 | 9000
5 | 1 | Перчатки хирургические,нестерильные,опудренные, латексные.
| 2 | Регистрационное удостоверение | Наличие
| 3 | Сертификат соответствия с приложением, выданный органом по сертификации, аккредитованным Госстандартом России, для товаров, подлежащих обязательной сертификации | Наличие
| 4 | Анатомическая форма перчатки | Наличие
| 5 | Длина, мм | не менее 279
| 6 | Белого цвета | Наличие
| 7 | Толщина :
| 8 | - средний палец, мм | не менее 0,18
| 9 | - ладонь, мм | не менее 0,16
| 10 | - манжета, мм | не менее 0,12
| 11 | Текстурированная поверхность пальцев и ладони | Наличие
| 12 | Предоставление технического паспорта от производителя при поставке товара | Наличие
| 13 | Соответствие Российскому Стандарту ГОСТ Р 52239-2004. | Наличие
| 14 | Срок годности, лет | не менее 3
| 15 | Требуемое количество, пар. Размер 6,0 | 480
| 16 | Требуемое количество, пар. Размер 7,0 | 3000
| 17 | Требуемое количество, пар. Размер 8,0 | 300
6 | 1 | Перчатки хирургические, стерильные, опудренные, латексные
| 2 | Регистрационное удостоверение | Наличие
| 3 | Сертификат соответствия с приложением, выданный органом по сертификации, аккредитованным Госстандартом России, для товаров, подлежащих обязательной сертификации | Наличие
| 4 | Манжета усиленная, без валика. | Наличие
| 5 | Длина, мм | не менее 284
| 6 | Белого цвета | Наличие
| 7 | Анатомическая форма перчатки | Наличие
| 8 | Толщина : | Наличие
| 9 | - средний палец, мм | не менее 0,21
| 10 | - ладонь, мм | не менее 0,20
| 11 | - манжета, мм | не менее 0,23
| 12 | Внешняя поверхность: микротекстурированная. | Наличие
| 13 | Относительное удлинение до старения при разрыве,% | не менее 910
| 14 | Прочность на разрыв до старения, Н | не менее 20
| 15 | Предоставление технического паспорта от производителя при поствке товара | Наличие
| 16 | Соответствие Российскому Стандарту ГОСТ Р 52239-2004. | Наличие
| 17 | Срок годности, лет | не менее 5
| 18 | Требуемое количество, пар. Размер 7,0 | 2880
| 19 | Требуемое количество, пар. Размер 7,5 | 3600
| 20 | Требуемое количество, пар. Размер 8,0 | 3600
7 | 1 | Перчатки хирургические, стерильные, неопудренные, латексные
| 2 | Регистрационное удостоверение | Наличие
| 3 | Сертификат соответствия с приложением, выданный органом по сертификации, аккредитованным Госстандартом России, для товаров, подлежащих обязательной сертификации | Наличие
| 4 | Манжета усиленная, без валика. | Наличие
| 5 | Длина, мм | не менее 284
| 6 | Белого цвета | Наличие
| 7 | Анатомическая форма перчатки | Наличие
| 8 | Толщина : | Наличие
| 9 | - средний палец, мм | не менее 0,21
| 10 | - ладонь, мм | не менее 0,20
| 11 | - манжета, мм | не менее 0,23
| 12 | Внешняя поверхность: микротекстурированная, хлорированная,обработана силиконом | Наличие
| 13 | Внутреняя поверхность: хлорированная,обработана силиконом | Наличие
| 14 | Относительное удлинение до старения при разрыве,% | не менее 820
| 15 | Прочность на разрыв до старения, Н | не менее 18
| 16 | Предоставление технического паспорта от производителя при поставке товара | Наличие
| 17 | Соответствие Российскому Стандарту ГОСТ Р 52239-2004. | Наличие
| 18 | Срок годности, лет | не менее 5
| 19 | Требуемое количество, пар. Размер 6,5 | 1200
| 20 | Требуемое количество, пар. Размер 7,0 | 6480
| 21 | Требуемое количество, пар. Размер 8,5 | 1440
8 | 1 | Перчатки акушерские, стерильные, неопудренные с валиком, латексные
| 2 | Регистрационное удостоверение | Наличие
| 3 | Сертификат соответствия с приложением, выданный органом по сертификации, аккредитованным Госстандартом России, для товаров, подлежащих обязательной сертификации | Наличие
| 4 | Длина, мм | не менее от 400 до 420
| 5 | Светло-салатового цвета | Наличие
| 6 | Анатомическая форма перчатки | Наличие
| 7 | Толщина, мм | не более 0,17
| 8 | Относительное удлинение до старения при разрыве,% | не менее 745
| 9 | Прочность на разрыв, Н | не менее 12
| 10 | Внешняя поверхность: микротекстурированная. | Наличие
| 11 | Предоставление технического паспорта от производителя при поствке товара | Наличие
| 12 | Соответствие Российскому Стандарту ГОСТ Р 52239-2004. | Наличие
| 13 | Срок годности, лет | не менее 5
| 14 | Требуемое количество, пар. Размер 7,5 | 90
| 15 | Требуемое количество, пар. Размер 8,5 | 90
9 | 1 | Перчатки хирургические,стерильные,неопудренные, латексные
| 2 | Регистрационное удостоверение | Наличие
| 3 | Сертификат соответствия с приложением, выданный органом по сертификации, аккредитованным Госстандартом России, для товаров, подлежащих обязательной сертификации | Наличие
| 4 | Манжета прямая, без валика. | Наличие
| 5 | Длина, мм | не менее 289
| 6 | Клейкая полоска шириной не менее 1,5 см для фиксации на рукаве халата | Наличие
| 7 | Белого цвета | Наличие
| 8 | Анатомическая форма перчатки | Наличие
| 9 | Толщина : | Наличие
| 10 | - средний палец, мм | не более 0,22
| 11 | - ладонь, мм | не менее 0,20
| 12 | - манжета, мм | не менее 0,20
| 13 | Внешняя поверхность микротекстурированная,обработана силиконом | Наличие
| 14 | Внутрення поверхность на основе полиуретана и обработана силиконом | Наличие
| 15 | Относительное удлинение до старения при разрыве,% | не менее 855
| 16 | Прочность на разрыв до старения, Н | не менее 18
| 17 | Предоставление технического паспорта от производителя при поставке товара | Наличие
| 18 | Соответствие Российскому Стандарту ГОСТ Р 52239-2004. | Наличие
| 19 | Срок годности, лет | не менее 5
| 20 | Требуемое количество, пар размер 6,0 | 300
| 21 | Требуемое количество, пар размер 7,0 | 300
| 22 | Требуемое количество, пар размер 8,5 | 300
10 | 1 | Перчатки хирургические,стерильные,неопудренные, латексные
| 2 | Регистрационное удостоверение | Наличие
| 3 | Сертификат соответствия с приложением, выданный органом по сертификации, аккредитованным Госстандартом России, для товаров, подлежащих обязательной сертификации | Наличие
| 4 | Манжета прямая, без валика. | Наличие
| 5 | Длина, мм | не менее 284
| 6 | Клейкая полоска шириной не менее 1,5 см для фиксации на рукаве халата | Наличие
| 7 | Светло - коричневого цвета | Наличие
| 8 | Анатомическая форма перчатки | Наличие
| 9 | Толщина : | Наличие
| 10 | - средний палец, мм | не более 0,17
| 11 | - ладонь, мм | не менее 0,16
| 12 | - манжета, мм | не менее 0,175
| 13 | Внешняя поверхность микротекстурированная, хлорированная | Наличие
| 14 | Внутрення поверхность хлорирована | Наличие
| 15 | Относительное удлинение до старения при разрыве,% | не менее 865
| 16 | Прочность на разрыв до старения, Н | не менее 16
| 17 | Содержание протеина согласно модифицированному методу Лоури, мкг/г | не более 31
| 18 | Предоставление технического паспорта от производителя при поставке товара | Наличие
| 19 | Соответствие Российскому Стандарту ГОСТ Р 52239-2004. | Наличие
| 20 | Срок годности, лет | не менее 5
| 21 | Требуемое количество, пар размер 7,0 | 600
| 22 | Требуемое количество, пар размер 8,5 | 900
11 | 1 | Перчатки хирургические,стерильные,неопудренные, латексные
| 2 | Регистрационное удостоверение | Наличие
| 3 | Сертификат соответствия с приложением, выданный органом по сертификации, аккредитованным Госстандартом России, для товаров, подлежащих обязательной сертификации | Наличие
| 4 | Манжета прямая, с валиком. | Наличие
| 5 | Длина, мм | не менее 289
| 6 | Коричневого цвета | Наличие
| 7 | Анатомическая форма перчатки | Наличие
| 8 | Толщина : | Наличие
| 9 | - средний палец, мм | не более 0,33
| 10 | - ладонь, мм | не менее 0,30
| 11 | - манжета, мм | не менее 0,26
| 12 | Внешняя поверхность текстурированная, хлорированная и обработанная силиконом | Наличие
| 13 | Внутрення поверхность покрыта полиуретаном, обработанная силиконом и хлором | Наличие
| 14 | Относительное удлинение до старения при разрыве,% | не менее 750
| 15 | Прочность на разрыв до старения, Н | не менее 28
| 16 | Содержание протеина согласно модифицированному методу Лоури, мкг/г | не более 31
| 17 | Предоставление технического паспорта от производителя при поставке товара | Наличие
| 18 | Соответствие Российскому Стандарту ГОСТ Р 52239-2004. | Наличие
| 19 | Срок годности, лет | не менее 5
| 20 | Требуемое количество, пар размер 7,0 | 900
| 21 | Требуемое количество, пар размер 8,0 | 1200
| 22 | Требуемое количество, пар размер 8,5 | 300
12 | 1 | Перчатки хирургические,стерильные,неопудренные, неопреновые
| 2 | Регистрационное удостоверение | Наличие
| 3 | Сертификат соответствия с приложением, выданный органом по сертификации, аккредитованным Госстандартом России, для товаров, подлежащих обязательной сертификации | Наличие
| 4 | Манжета усиленная, без валика. | Наличие
| 5 | Длина: не менее 309 мм | Указать
| 6 | Зеленого цвета | Наличие
| 7 | Анатомическая форма перчатки | Наличие
| 8 | Толщина : средний палец – не менее 0,18 мм, ладонь – не менее 0,17 мм, манжета – не менее 0,175 мм. | Указать
| 9 | Внешняя поверхность микротекстурированная, хлорированная и обработанная силиконом | Наличие
| 10 | Внутрення поверхность обработанная силиконом и полиуретаном | Наличие
| 11 | Относительное удлинение до старения при разрыве не менее,% | 1004
| 12 | Прочность на разрыв не менее, Н | 13
| 13 | Предоставление технического паспорта от производителя при поствке товара | Наличие
| 14 | Соответствие Российскому Стандарту ГОСТ Р 52239-2004. | Наличие
| 15 | Срок годности, лет | не менее 5
| 16 | Требуемое количество, пар. Размер 7 | 300
13 | 1 | Перчатки хирургические,стерильные,неопудренные, латексные
| 2 | Регистрационное удостоверение | Наличие
| 3 | Сертификат соответствия с приложением, выданный органом по сертификации, аккредитованным Госстандартом России, для товаров, подлежащих обязательной сертификации | Наличие
| 4 | Манжета прямая, без валика. | Наличие
| 5 | Клейкая полоска шириной не менее 1,5 см для фиксации на рукаве халата | Наличие
| 6 | Длина, мм | не менее 294
| 7 | Зеленого цвета | Наличие
| 8 | Анатомическая форма перчатки | Наличие
| 9 | Толщина : | Наличие
| 10 | - средний палец, мм | не менее 0,21
| 11 | - ладонь, мм | не более 0,205
| 12 | - манжета, мм | не менее 0,195
| 13 | Внешняя поверхность микротекстурированная, хлорированная и обработанная силиконом | Наличие
| 14 | Внутрення поверхность покрыта полимером, обработанная силиконом и увлажнителем | Наличие
| 15 | Относительное удлинение до старения при разрыве,% | не менее 825
| 16 | Прочность на разрыв, Н | не менее 14
| 17 | Содержание протеина согласно модифицированному методу Лоури, мкг/г | не более 31
| 18 | Предоставление технического паспорта от производителя при поствке товара | Наличие
| 19 | Соответствие Российскому Стандарту ГОСТ Р 52239-2004. | Наличие
| 20 | Срок годности, лет | не менее 5
| 21 | Требуемое количество, пар размер 7,0 | 600
14 | 1 | Перчатки смотровые нестерильные, нитриловые, неопудренные.
| 2 | Регистрационное удостоверение | Наличие
| 3 | Сертификат соответствия с приложением, выданный органом по сертификации, аккредитованным Госстандартом России, для товаров, подлежащих обязательной сертификации | Наличие
| 4 | Длина, мм | не менее 310
| 5 | Толщина : | Наличие
| 6 | - средний палец, мм | не менее 0,2
| 7 | Предоставление технического паспорта от производителя при поставке товара | Наличие
| 8 | Текстурированная поверхность пальцев и ладони | Наличие
| 9 | Соответствие Российскому Стандарту ГОСТ Р 52239-2004. | Наличие
| 10 | Срок годности, лет | не менее 3
| 11 | Требуемое количество, пар. Размер М | 450