## ТЗ
Приложение № 1
к документации об открытом аукционе
Техническое задание
№ п\п | Характеристики товара | Требуемые параметры и условия | Заказчики
1 | 2 | 3 | 4
1 | Эндопротез коленного сустава, стандартный в комплекте |  | МСЧ № 9 | ГКБ № 4
1.1 | Год выпуска | не ранее 2011 г.
1.2 | Комплект должен состоять из: 1. Компонент феморальный цементный (заднестабилизированный). 2.Компонент тибиальный цементный , металлический. 3. Вкладыш внутрисуставной фиксированный (заднестабилизированный). | Наличие
1.3 | Технические характеристики:
1.3.1 | Компонент феморальный цементный (заднестабилизированный):
1.3.1.1 | Материал компонента металлический, изготовленный из сплава CoCrMo | Наличие
1.3.1.2 | Бедренный компонент имеет анатомическую форму (для правого и левого коленного сустава) | Наличие
1.3.1.3 | Форма бедренного компонента обеспечивает физиологичную S-образную траекторию движения надколенника | Наличие
1.3.1.4 | Бедренный компонент должен иметь встроенную наружную ротацию | не менее 3 градуса
1.3.1.5 | Имеет открытый картер-бокс (без верхней металлической стенки) для заднего стабилизатора | Наличие
1.3.1.6 | Задний край картер-бокса имеет форму «часового стекла» (двояковогнутую) | Наличие
1.3.1.7 | Тип компонента | Заднестабилизированный
1.3.1.8 | Типоразмеров для правого и левого компонентов | не меньше 8
1.3.1.9 | переднезадний размер в диапазоне | от 47 мм до 75 мм
1.3.1.10 | медиально-латеральный размер в диапазоне | от 55 до 80 мм
1.3.1.11 | Тип фиксации | Цементная
1.3.2 | Компонент тибиальный цементный , металлический:
1.3.2.1 | Материал компонента металлический, изготовлен из сплава Ti6Al4V | Наличие
1.3.2.2 | Имеет анатомическую форму (для правого и левого коленного сустава) | Наличие
1.3.2.3 | Поверхность, обращенная к суставу, должна быть зеркально отполирована | Наличие
1.3.2.4 | В компонент должен быть встроен наклон кзади | не менее чем в 3 градуса
1.3.2.5 | С нижней стороны компонент должен иметь антиротационный киль с крыловидными расширениями | Наличие
1.3.2.6 | Тип фиксации | Цементная
1.3.2.7 | Должен иметь не менее 16 типоразмеров: | 8 для правого и 8 для левого компонентов
1.3.2.8 | переднезадний размер в диапазоне | от 42 до 59 мм
1.3.2.9 | медиально-латеральный размер в диапазоне | от 60 до 85 мм
1.3.3 | Вкладыш внутрисуставной фиксированный (заднестабилизированный):
1.3.3.1 | Материал изготовления компонента высокомолекулярный полиэтилен UHMWPE | Наличие
1.3.3.2 | Вкладыш универсальный для правого и левого суставов | Наличие
1.3.3.3 | Вкладыш с заднестабилизированным рожком, должен иметь встроенный уклон кзади | не менее 4 градуса
1.3.3.4 | Фиксация в большеберцовом компоненте | защелкиванием, по принципу «ласточкиного хвоста»
1.3.3.5 | Тип | заднестабилизированный
1.3.3.6 | Количество типоразмеров, не менее 7 с различием по высоте | 9мм, 11мм, 13мм, 15мм, 18мм, 21мм, 25 мм
1.3.3.7 | Один вкладыш подходит к двум размерам большеберцового компонента и имеет совместимость с четырьмя размерами бедренных компонентов | Наличие
1.4 | Количество, комплект | 38 | 21 | 17
2 | Костный цемент
2.1 | Год выпуска | не ранее 2011 г.
2.2 | Технические характеристики:
2.2.1 | Костный цемент должен образовываться в результате реакции полимеризации при смешении жидкого и порошкового компонентов. | Наличие
2.3 | Одна упаковка должна содержать:
2.3.1 | Одну стерильную ампулу темного стекла со стерильным раствором | Наличие
2.3.2 | Жидкий компонент должен быть изготовлен на основе метила метакрилата | Наличие
2.3.3 | Один стерильный пакетик со стерильным порошком массой | не более 40 г.
2.3.4 | Порошковый компонент должен быть изготовлен на основе полиметилметакрилата | Наличие
2.3.5 | Порошковый компонент может допускать в своём составе наличие:
2.3.5.1 | диоксида циркония (не более 5 г) или сульфата бария (не более 6 г) для придачи рентгеноконтрастности | Указать
2.3.5.2 | гентамицина (не более 3 г) для придачи антибактериальных свойств | Указать
2.3.6 | Упаковка | двойная стерильная
2.3.7 | Температура полимеризации | не более 71 градусов
2.3.8 | Время затвердевания | не более 15 минут
2.3.9 | Срок годности | не менее 2 лет остаточного срока годности
2.3.10 | Количество, упаковок. | 76 | 42 | 34
Вспомогательные условия:
1. Предоставление набора вспомогательных инструментов каждому Заказчику вместе с первой партией имплантатов до их установки в полном объеме.
2. Предоставление всего размерного ряда имплантатов на каждую операцию до их установки в полном объеме. Поставка размерного ряда осуществляется Поставщиком в течение суток с момента заявки Заказчика.