## Т.З.
Приложение № 1
к документации об аукционе
Техническое задание
№ позиции | № п/п | Характеристики товара | Требуемые параметры и условия
1 | 2 | 3 | 4
Имплантаты для эндопротезирования тазобедренных суставов на 94 случая
1 | 1 | Чаша:
| 2 | Год выпуска | не ранее 2011 г.
| 3 | Фиксация | бесцементная
| 4 | Материал изготовления | Однокомпонентная, ультравысокомолекулярный полиэтилен
| 5 | Модуль эластичности, Nm | 1000
| 6 | Механизм фиксации и первичной стабильности | пресс-фит, с деротационными штифтами.
| 7 | Кол-во деротационных штифтов | 2
| 8 | Дополнительная фиксация чаши | титановыми винтами
| 9 | Кол-во отверстий под специальные винты | 7
| 10 | Эффективная толщина полиэтилена на всех размерах чашки, мм | 9
| 11 | Покрытие чашки | напыление чистого титана
| 12 | Размер частиц напыления в диапазоне, нанометров | 100 - 200
| 13 | Усеченная, градусов | 15
| 14 | Коэфициент выживаемости чаши после 15 лет | 0.967
| 15 | Кол-во, шт. | 32
2 | 1 | Ножка:
| 2 | Год выпуска | не ранее 2011 г.
| 3 | Фиксация | бесцементная
| 4 | Материал | Титан-Алюминий-Ниобиевого сплав, не содержит гистотоксичный Ванадий
| 5 | Вид ножки в поперечном сечении | прямоугольник
| 6 | Форма ножки | клиновидная во всех плоскостях
| 7 | Шеечно-диафизарный угол, градусов | 145
| 8 | Механизм первичной стабильности | ребра по передней и задней поверхности
| 9 | Форма ребер | заострены и в сечении имеют форму призмы
| 10 | Расположение ребер | центральные ребра выше, чем латеральные и медиальные, что обеспечивает овальную форму проксимальной части протеза в горизонтальной плоскости.
| 11 | Протяженность ребер | центральные ребра достигают дистальной половины ножки
| 12 | Форма дистальной части протеза | заужена в избежании обтурации костномозгового канала
| 13 | Посадочный конус | 12/14
| 14 | Длина конуса, мм | 12
| 15 | Диаметр шейки протеза, непосредственно у посадочного конуса, мм | 11.5
| 16 | Поверхность ножки | Вся поверхность микрошероховатая, по типу "корундовой"
| 17 | Кол-во, шт. | 32
3 | 1 | Головка:
| 2 | Год выпуска | не ранее 2011 г.
| 3 | Материал изготовления | Кобальтхроммолибденовый сплав
| 4 | Диаметр головки, мм | 28
| 5 | Посадочным конус | 12/14
| 6 | Линейный износ в паре кобальтхроммолибден-полиэтилен, мм | 0.05
| 7 | Кол-во, шт. | 61
4 | 1 | Специальный винт:
| 2 | Год выпуска | не ранее 2011 г.
| 3 | Материал изготовления | Титан-Алюминий-Ниобиевый сплав
| 4 | Диаметр резьбы специальных титановых винтов, мм | 4
| 5 | Тип резьбы винта | спонгиозная
| 6 | Длина резьбы | на всю длину винта, за исключением участка, располагающегося в толще полиэтилена чашки
| 7 | Диаметр тела винта, мм | 3
| 8 | Механизм фиксации винта в чашке | Наличие "шейки" непосредственно под головкой винта, обеспечивается эффект "защелкивания"
| 9 | Диаметр гладкой части, располагающейся в толще полиэтилена чашки, мм | 4
| 10 | Шлиц головки винта | внутренний шестигранник
| 11 | Диаметр шлица, мм | 2.5
| 12 | Кол-во, шт. | 32
5 | 1 | Чаша:
| 2 | Год выпуска | не ранее 2011 г.
| 3 | Фиксация | цементная
| 4 | Объем | полнопрофильная
| 5 | Внутренний диаметр, мм | 28
| 6 | Материал изготовления | высокомолекулярный полиэтилен
| 7 | Кол-во, шт. | 30
6 | 1 | Ножка:
| 2 | Год выпуска | не ранее 2011 г.
| 3 | Форма | "прямая ножка" тип Мюллера, самозаклинивающяяся
| 4 | Продольные борозды, увеличивающие площадь контакта между цементной мантией и ножкой эндопротеза, для плотного заполнения канала цементом и равномерного распределения нагрузки на цементную мантию | Наличие
| 5 | Фиксация | цементная
| 6 | Угол шейки, градусов | 135
| 7 | Количество типоразмеров | ≥ 7
| 8 | Материал изготовления | нержавеющая сталь
| 9 | Длина ножки в диапазоне, мм | 137 - 162
| 10 | Офсет в диапазане, мм | 33 - 38
| 11 | Посадочный конус, размер | 12/14
| 12 | Имплантация без применения разверток для канала бедренной кости | Наличие
| 13 | Кол-во, шт. | 30
7 | 1 | Головка:
| 2 | Год выпуска | не ранее 2011 г.
| 3 | Материал изготовления | медицинская сталь (FeCrNiMnMoNbN)
| 4 | Диаметр, мм | 28
| 5 | Посадочный конус | 12/14
| 6 | Кол-во, шт. | 30
8 | 1 | Вертлужный компонент биполярный: | Наличие
| 2 | Год выпуска | не ранее 2011 г.
| 3 | Материал изготовления | Ti-6Al-4V
| 4 | Количество типоразмеров по диаметру | ≥ 9
| 5 | Размерный ряд диаметров, мм | 44,45,46,47,48,49,50,51,52
| 6 | Количество типоразмеров по длине шейки: | 1
| 7 | Запорный механизм чашки | в форме раздвижного кольца
| 8 | Интраоперационный демонтаж собранного вертлужного компонента с возможностью замены вкладыша или бедренной головки | Наличие
| 9 | Кол-во, шт. | 0
9 | 1 | Вкладыш биполярный: | Наличие
| 6 | Год выпуска | не ранее 2011 г.
| 7 | Материал изготовления | высокомолекулярный полиэтилен
| 8 | Полиэтилен обладает средней крестосвязанностью (обработан радиацией в дозе 3 мрад (30 кГр) из 60Co источника) | Наличие
| 9 | Количество типоразмеров | ≥ 3
| 10 | Метод фиксации в вертлужном компоненте | запорный
| 11 | Внутренний деаметр, мм | 28
| 12 | Кол-во, шт. | 0
10 | 1 | Ножка:
| 2 | Год выпуска | не ранее 2011 г.
| 3 | Материал | кованый титан (Ti Al6 V4)
| 4 | Покрытие | плазменное напыление гидроксиапатита по всей длине ножки
| 5 | Толщина слоя гидроксиапатита, микрон: | 155
| 6 | Прочность на сдвиг гидроксиапатитового покрытия, Мра | ≥ 35
| 7 | Форма | изогнуто-прямой "тройной клин"
| 8 | Фиксация | бесцементная проксимальная самозаклиниванием
| 9 | Механизм центрации | Самоцентрация в костно-мозговом канале
| 10 | Сечение | Прямоугольное
| 11 | Форма граней в проксимальном отделе: | Закругленные
| 12 | Механизм предотвращающий проседание: | Воротничок
| 13 | Механизм первичной стабильности | Горизонтальные борозды по всему периметру проксимальной части и продольные борозды в дистальной части
| 14 | Шеечно-диафизарный угол | не менее 135 градусов
| 15 | Посадочный конус | 12\14
| 16 | Количество типоразмеров для стандартного офсета | ≥ 11
| 17 | Количество типоразмеров для увеличенного офсета | ≥ 8
| 18 | Кол-во, шт. | 30
11 | 1 | Ножка:
| 2 | Год выпуска | не ранее 2011 г.
| 3 | Материал | кованый титан
| 4 | высокопористое покрытие в виде радиальных ступеней, для переведения срезающих сил в компрессионные и увеличения площади контакта с костью | 5/8 длины ножки
| 5 | Покрытие | спеченые металлические зерна
| 6 | Размер пор, микрон | 250
| 7 | Толщина слоя гидроксиапатита, нм | 35
| 8 | Фиксация | бесцементная
| 9 | Форма во фронтальной, сагиттальной и поперечной плоскостях | клиновидная
| 10 | Форма в проксимальном отделе | закругленые грани , без воротничка
| 11 | Форма в сагиттальной плоскости | клиновидная с изгибом к переди
| 12 | Скос в проксимально-латеральном отделе для имплантации по минимально-инвазивной методике, без повреждения большого вертела бедренной кости | Наличие
| 13 | Разные ножки для правой и левой стороны | Наличие
| 14 | Количество типоразмеров | ≥ 8
| 15 | Диапазон ддлин, мм | 67 - 86
| 16 | Овсет в диапазоне, мм | 44 - 52
| 17 | Посадочный конус | 12\14
| 18 | Кол-во, шт. | 2
12 | 1 | Чашка:
| 2 | Год выпуска | не ранее 2011 г.
| 3 | Фиксация | бесцементная типа пресс-фит
| 4 | Количество отверстий под антиратационные винты | не менее 3
| 5 | Форма | полная полусфера, без фланца
| 6 | Материал | титановый сплав
| 7 | Механизм фиксации вкладыша | конусовидный запирательный механизм
| 8 | 12 антиротационных выемок для вкладыша по внутренней поверхности края | Наличие
| 9 | Конструкция чашки даёт возможность интраоперационного выбора вкладышей из полиэтилена, металла, керамики | Наличие
| 10 | Покрытие наружной поверхности чашки | Высокопористое напыление титана, выполненное путем спечения металлических зерен
| 11 | Размер пор между зернами металла наружной поверхности чашки в диапазоне, микрон | 250-305
| 12 | Коэффицент трения покрытия | 1.2
| 13 | Количество типоразмеров | ≥ 10
| 14 | Размерный ряд диаметров в диапазоне, мм | 48 - 66, шаг 2
| 15 | Кол-во, шт. | 32
13 | 1 | Вкладыш:
| 2 | Год выпуска | не ранее 2011 г.
| 3 | Материал | высокомолекулярный полиэтилен, умеренно связанный
| 4 | Доза облучения, мегард | 5
| 5 | Метод стерилизации | плазменный
| 6 | Количество типоразмеров | ≥ 10
| 7 | Кол-во, шт. | 29
14 | 1 | Специальный винт:
| 2 | Год выпуска | не ранее 2011 г.
| 3 | Материал | титан
| 4 | Диаметр винта, мм | 6.5
| 5 | Длина, мм | от 15 до 70, шаг 5
| 6 | Количество типоразмеров | 12
| 7 | Кол-во, шт. | 32
15 | 1 | Вкладыш:
| 2 | Год выпуска | не ранее 2011 г.
| 3 | Материал | алюминиевая керамика с добавлением циркония и оксида стронция IV поколения (73,9% Al2O3; 25% ZrO2; 0,7% Y2O3; 0,4% Cr2O3 ),
| 4 | Вкладышам для чашек диаметром 48-50 мм соответствует головка диаметром 28 мм, для чашек диаметром 52-66 мм соответствует головка диаметром 36 мм | наличие
| 5 | Количество типоразмеров | ≥ 10
| 6 | Кол-во, шт. | 1
16 | 1 | Головка:
| 2 | Год выпуска | не ранее 2011 г.
| 3 | Материал изготовления | алюминиевая керамика с добавлением циркония и оксида стронция IV поколения (73,9% Al2O3; 25% ZrO2; 0,7% Y2O3; 0,4% Cr2O3 ),
| 4 | Диаметр, мм | 36; 28
| 5 | Кол-во, типоразмеров для головки 36 мм. | 4
| 6 | Кол-во, типоразмеров для головки 28 мм. | 3
| 7 | Посадочный конус | 12/14
| 8 | Кол-во, шт. | 1
17 | 1 | Вкладыш:
| 2 | Год выпуска | не ранее 2011 г.
| 3 | Материал | кованый кобальт-хромовый сплав
| 4 | Внутренний диаметр, мм | 36
| 5 | Механизм фиксации в чашке | самозаклинивание
| 6 | Вкладышам для чашек диаметром 48 мм соответствует головка диаметром 28 мм, для чашек диаметром 50-66 мм соответствует головка диаметром 36 мм | наличие
| 7 | Количество типоразмеров | ≥ 9 (50-66 мм, с шагом 2)
| 8 | Кол-во, шт. | 2
18 | 1 | Головка:
| 2 | Год выпуска | не ранее 2011 г.
| 3 | Материал изготовления | кованый кобальт-хромовый сплав
| 4 | Диаметр, мм | 36; 28
| 5 | Кол-во, типоразмеров для головки 36 мм. | 4
| 6 | Кол-во, типоразмеров для головки 28 мм. | 3
| 7 | Посадочный конус | 12/14
| 8 | Кол-во, шт. | 2
19 | 1 | Чашка:
| 2 | Год выпуска | не ранее 2011 г.
| 3 | Материал изготовления | Чистый титан
| 4 | Фиксация чаши | бесцементная
| 5 | Механизм фиксации и первичной стабильности чаши | резьбовые выступы (ввинчивается в вертлужную впадину)
| 6 | Дополнительная фиксация | специальные винты
| 7 | Кол-во отверстий под специальные винты | 3
| 8 | Механизм вторичной биологической стабильности (остеоинтеграция с костной тканью) | Остеоинтеграция костной ткани в трехмерное капилярно пористое покрытие.
| 9 | Сдвиговая прочность пористого покрытия, Мра | 60
| 10 | Количество, шт. | 0
20 | 1 | Вкладыш: | Наличие
| 2 | Год выпуска | не ранее 2011 г.
| 3 | Материал изготовления: | Сверхмолекулярный полиэтилен
| 4 | Фиксация вкладыша в чаше | при помощи точеного запорного кольца (защелкивание)
| 5 | Механизм предотвращающий вывих головки | противовывиховый выступ.
| 6 | Коэффициент трения головки относительно вкладыша | 0.05
| 7 | Количество, шт. | 0
21 | 1 | Ножка: | Наличие
| 2 | Год выпуска | не ранее 2011 г.
| 3 | Материал изготовления: | Ti-6Al-4V
| 4 | Фиксация | бесцементная
| 5 | Механизм первичной стабильности | трехмерное капилярно-пористое покрытие
| 6 | Площадь капилярно-пористого покрытия | 80%
| 7 | Механизм, предотврощающий проседание | воротничок
| 8 | Посадочный конус | 12/14
| 9 | Количество, шт. | 0
22 | 1 | Бедренный компонент ревизионный: | Наличие
| 2 | Год выпуска | не ранее 2011 г.
| 3 | Материал изготовления: | Ti-6Al-4V
| 4 | Фиксация | бесцементная
| 5 | Покрытие | Пескоструйная обработка поверхности корундом на основе оксида алюминия
| 6 | Состав бедренного компонента ревизионного: | Метафизарный компонент, диафизарный компонент, опорное кольцо, ножка.
| 7 | Размерный ряд метафизарного компонента | 38, 46 мм
| 8 | Посадочный конус метафизарного компонента | 12/14
| 9 | Размерный ряд диафизарного компонента | 10, 30, 50, 100 мм
| 10 | Размерный ряд опорного кольца: наружный диаметр/внутренний диаметр, мм | 27/12; 27/14; 27/16; 27/18; 31/12; 31/14; 31/16; 31/18; 35/12; 35/14; 35/16; 35/18
| 11 | Размерный ряд ножки: Длина/Диаметр, мм | 230/12; 280/12; 330/12; 230/14; 280/14; 330/14; 230/16; 280/16; 330/16; 230/18; 280/18; 330/18
| 12 | Количество, шт. | 0
23 | 1 | Костный цемент | Наличие
| 2 | Год выпуска | не ранее 2011 г.
| 3 | Технические характеристики:
| 4 | Костный цемент средней вязкости Smartset или эквивалент | Наличие
| 5 | Состав:
| 6 | Порошок: | 40г
| 7 | -полиметил метилметакрилат | 67.05%
| 8 | -метилметакрилат/стирол сополимер | 21.1%
| 9 | -перекись бензоила | 1.85%
| 10 | -сульфат бария | 10%
| 11 | Жидкость: | 18.88г
| 12 | -метилметакрилат | 98%
| 13 | -N, N - диметил-р-толуидин | < 2%
| 14 | -гидрохинон | 75 ppm
| 15 | Время окончания затвердения цемента при нормальных условиях температуры и влажности, мин | 8.5
| 16 | Количество, упаковок. | 30
Вспомогательные условия:
1. Предоставление набора вспомогательных инструментов каждому Заказчику вместе с первой партией имплантатов до их установки в полном объеме.
2. Предоставление всего размерного ряда имплантатов на каждую операцию до их установки в полном объеме. Поставка размерного ряда осуществляется Поставщиком в течение суток с момента заявки Заказчика.