## ФМС
[13 empty] | n= | 10 | 10 | 10 | 10 | 9 | 10 | 10 | 10 | 10 | 10 | 10 |  | 2
[14 empty] | 2.41 | 2.41 | 2.41 | 2.41 | 2.35 | 2.41 | 2.41 | 2.41 | 2.41 | 2.41 | 2.41 |  | 1 | #VALUE! | #VALUE! | #VALUE! | #VALUE! | #VALUE! | #VALUE! | #VALUE! | #VALUE! | #VALUE!
[13 empty] | К=n-1 | 9 | 9 | 9 | 9 | 8 | 9 | 9 | 9 | 9 | 9 | 9 |  | 1 | #VALUE! | #VALUE! | #VALUE! | #VALUE! | #VALUE! | #VALUE! | #VALUE! | #VALUE! | #VALUE!
[12 empty] | Табл. Ж.2 | α=0,85 | 1.1 | 1.1 | 1.1 | 1.1 | 1.11 | 1.1 | 1.1 | 1.1 | 1.1 | 1.1 | 1.1 |  | 0 | #VALUE! | #VALUE! | #VALUE! | #VALUE! | #VALUE! | #VALUE! | #VALUE! | #VALUE! | #VALUE!
[13 empty] | α=0,90 | 1.38 | 1.38 | 1.38 | 1.38 | 1.4 | 1.38 | 1.38 | 1.38 | 1.38 | 1.38 | 1.38 |  | 0 | #VALUE! | #VALUE! | #VALUE! | #VALUE! | #VALUE! | #VALUE! | #VALUE! | #VALUE! | #VALUE!
[13 empty] | α=0,95 | 1.83 | 1.83 | 1.83 | 1.83 | 1.86 | 1.83 | 1.83 | 1.83 | 1.83 | 1.83 | 1.83 |  | 0 | #VALUE! | #VALUE! | #VALUE! | #VALUE! | #VALUE! | #VALUE! | #VALUE! | #VALUE! | #VALUE!
[13 empty] | α=0,975 | 2.26 | 2.26 | 2.26 | 2.26 | 2.31 | 2.26 | 2.26 | 2.26 | 2.26 | 2.26 | 2.26 |  | 0 | #VALUE! | #VALUE! | #VALUE! | #VALUE! | #VALUE! | #VALUE! | #VALUE! | #VALUE! | #VALUE!
[13 empty] | α=0,98 | 2.44 | 2.44 | 2.44 | 2.44 | 2.49 | 2.44 | 2.44 | 2.44 | 2.44 | 2.44 | 2.44 |  | 0 | #VALUE! | #VALUE! | #VALUE! | #VALUE! | #VALUE! | #VALUE! | #VALUE! | #VALUE! | #VALUE!
[13 empty] | α=0,99 | 2.82 | 2.82 | 2.82 | 2.82 | 2.9 | 2.82 | 2.82 | 2.82 | 2.82 | 2.82 | 2.82 |  | 0 | #VALUE! | #VALUE! | #VALUE! | #VALUE! | #VALUE! | #VALUE! | #VALUE! | #VALUE! | #VALUE!
[13 empty] | α=0,90 t табл | 1.812 | 1.812 | 1.812 | 1.812 | 1.833 | 1.812 | 1.812 | 1.812 | 1.812 | 1.812 | 1.812 |  | 2.92 | #VALUE! | #VALUE! | #VALUE! | #VALUE! | #VALUE! | #VALUE! | #VALUE! | #VALUE! | #VALUE!
[13 empty] | α=0,95 t табл | 2.228 | 2.228 | 2.228 | 2.228 | 2.262 | 2.228 | 2.228 | 2.228 | 2.228 | 2.228 | 2.228 |  | 4.303 | #VALUE! | #VALUE! | #VALUE! | #VALUE! | #VALUE! | #VALUE! | #VALUE! | #VALUE! | #VALUE!
[5 empty] | Расчетные значения характеристик грунта | [5 empty] | Табл. Ж.1 |  |  | 0.85 | 0.9 | 0.95 | 0.975 | 0.98 | 0.99 |  | 0.2 | 0.5 | 0.8 | 0.9 |  | 0.95 | 0.99
Характеристика грунта | Кол-во опреде-лений, n | Макс. значение | Мин. значение | Норматив-ные значения, | Для общих расчетов | Для расчета оснований по деформациям | Для расчета оснований по несущей способности |  |  | 1 | 1 |  | 1 | [7 empty] | 0.325 | 0.727 | 3.078 | 6.314 |  | 12.706 | 63.657
Природная влажность, д.е. | 10 | 0.33 | 0.153 | 0.241 | 0.241 |  |  |  |  | 2 | 1 |  | 2 | [7 empty] | 0.289 | 0.617 | 1.886 | 2.92 |  | 4.303 | 9.925
Влажность на границе текучести, д.е. | 10 | 0.388 | 0.355 | 0.371 | 0.371 |  |  |  |  | 3 | 1.14 |  | 3 | 1.25 | 1.64 | 2.35 | 3.18 | 3.45 | 4.54 |  | 0.277 | 0.584 | 1.638 | 2.353 |  | 3.182 | 5.841
Влажность на границе раскатывания, д.е. | 10 | 0.205 | 0.182 | 0.193 | 0.193 |  |  |  |  | 4 | 1.71 |  | 4 | 1.19 | 1.53 | 2.13 | 2.78 | 3.02 | 3.75 |  | 0.271 | 0.569 | 1.533 | 2.132 |  | 2.776 | 4.604
Число пластичности, д.е. | 10 | 0.203 | 0.172 | 0.179 | 0.179 |  |  |  |  | 5 | 1.92 |  | 5 | 1.16 | 1.48 | 2.01 | 2.57 | 2.74 | 3.36 |  | 0.267 | 0.559 | 1.476 | 2.015 |  | 2.571 | 4.032
Показатель текучести, д.е. | 9 | 0.683 | 0.128 | 0.333 | 0.333 |  |  |  |  | 6 | 2.07 |  | 6 | 1.13 | 1.44 | 1.94 | 2.45 | 2.63 | 3.14 |  | 0.265 | 0.553 | 1.44 | 1.943 |  | 2.447 | 3.707
Плотность грунта, г/см3 | 10 | 1.99 | 1.87 | 1.96 |  | 1.9464 | 1.9373 |  |  | 7 | 2.18 |  | 7 | 1.12 | 1.41 | 1.9 | 2.37 | 2.54 | 3 |  | 0.263 | 0.549 | 1.415 | 1.895 |  | 2.365 | 3.499
Плотность частиц грунта, г/см3 | 10 | 2.75 | 2.71 | 2.72 |  | 2.7153 | 2.7121 |  |  | 8 | 2.27 |  | 8 | 1.11 | 1.4 | 1.86 | 2.31 | 2.49 | 2.9 |  | 0.262 | 0.546 | 1.397 | 1.86 |  | 2.306 | 3.355
Плотность сухого грунта, г/см3 | 10 | 1.72 | 1.44 | 1.57 | 1.57 |  |  |  |  | 9 | 2.35 |  | 9 | 1.1 | 1.38 | 1.83 | 2.26 | 2.44 | 2.82 |  | 0.261 | 0.543 | 1.383 | 1.833 |  | 2.262 | 3.25
Пористость, % | 10 | 44.79 | 37.33 | 41.99 | 41.99 |  |  |  |  | 10 | 2.41 |  | 10 | 1.09 | 1.37 | 1.81 | 2.23 | 2.4 | 2.76 |  | 0.26 | 0.542 | 1.372 | 1.812 |  | 2.228 | 3.169
Коэффициент пористости | 10 | 0.811 | 0.596 | 0.726 | 0.726 |  |  |  |  | 11 | 2.47 |  | 11 | 1.08 | 1.36 | 1.8 | 2.2 | 2.36 | 2.72 |  | 0.26 | 0.54 | 1.363 | 1.796 |  | 2.201 | 3.106
Коэффициент водонасыщения, д.ед. | 10 | 1.103 | 0.703 | 0.894 | 0.894 |  |  |  |  | 12 | 2.25 |  | 12 | 1.08 | 1.36 | 1.78 | 2.18 | 2.33 | 2.68 |  | 0.259 | 0.539 | 1.356 | 1.782 |  | 2.179 | 3.055
[10 empty] | 13 | 2.56 |  | 13 | 1.08 | 1.35 | 1.77 | 2.16 | 2.3 | 2.65 |  | 0.259 | 0.538 | 1.35 | 1.771 |  | 2.16 | 3.012
[10 empty] | 14 | 2.6 |  | 14 | 1.07 | 1.34 | 1.76 | 2.15 | 2.28 | 2.62 |  | 0.258 | 0.537 | 1.345 | 1.761 |  | 2.145 | 2.977
[10 empty] | 15 | 2.64 |  | 15 | 1.07 | 1.34 | 1.75 | 2.13 | 2.27 | 2.6 |  | 0.258 | 0.536 | 1.341 | 1.753 |  | 2.131 | 2.947
депонирующей | [9 empty] | 16 | 2.67 |  | 16 | 1.07 | 1.34 | 1.75 | 2.12 | 2.26 | 2.58 |  | 0.258 | 0.535 | 1.337 | 1.746 |  | 2.12 | 2.921
[10 empty] | 17 | 2.7 |  | 17 | 1.07 | 1.33 | 1.74 | 2.11 | 2.25 | 2.57 |  | 0.257 | 0.534 | 1.333 | 1.74 |  | 2.11 | 2.898
[10 empty] | 18 | 2.73 |  | 18 | 1.07 | 1.33 | 1.73 | 2.1 | 2.24 | 2.55 |  | 0.257 | 0.534 | 1.33 | 1.734 |  | 2.101 | 2.878
[10 empty] | 19 | 2.75 |  | 19 | 1.06 | 1.33 | 1.73 | 2.09 | 2.23 | 2.54 |  | 0.257 | 0.533 | 1.328 | 1.729 |  | 2.093 | 2.861
[10 empty] | 20 | 2.78 |  | 20 | 1.06 | 1.32 | 1.72 | 2.09 | 2.22 | 2.53 |  | 0.257 | 0.533 | 1.325 | 1.725 |  | 2.086 | 2.845
[10 empty] | 21 | 2.8 |  | 21 | 1.06 | 1.32 | 1.72 | 2.08 | 2.21 | 2.52 |  | 0.257 | 0.532 | 1.323 | 1.721 |  | 2.08 | 2.831
[10 empty] | 22 | 2.82 |  | 22 | 1.06 | 1.32 | 1.72 | 2.08 | 2.2 | 2.51 |  | 0.256 | 0.532 | 1.321 | 1.717 |  | 2.074 | 2.819
[10 empty] | 23 | 2.84 |  | 23 | 1.06 | 1.32 | 1.71 | 2.07 | 2.2 | 2.5 |  | 0.256 | 0.532 | 1.319 | 1.714 |  | 2.069 | 2.807
[10 empty] | 24 | 2.86 |  | 24 | 1.06 | 1.32 | 1.71 | 2.07 | 2.19 | 2.5 |  | 0.256 | 0.531 | 1.318 | 1.711 |  | 2.064 | 2.797
[10 empty] | 25 | 2.88 |  | 25 | 1.06 | 1.32 | 1.71 | 2.07 | 2.19 | 2.49 |  | 0.256 | 0.531 | 1.316 | 1.708 |  | 2.06 | 2.787
[10 empty] | 26 | 2.9 |  | 26 | 1.06 | 1.32 | 1.71 | 2.06 | 2.19 | 2.48 |  | 0.256 | 0.531 | 1.315 | 1.706 |  | 2.056 | 2.779
[10 empty] | 27 | 2.91 |  | 27 | 1.06 | 1.32 | 1.71 | 2.05 | 2.18 | 2.47 |  | 0.256 | 0.531 | 1.314 | 1.703 |  | 2.052 | 2.771
[10 empty] | 28 | 2.93 |  | 28 | 1.05 | 1.32 | 1.71 | 2.05 | 2.18 | 2.47 |  | 0.256 | 0.53 | 1.313 | 1.701 |  | 2.048 | 2.763
[10 empty] | 29 | 2.94 |  | 29 | 1.05 | 1.31 | 1.7 | 2.04 | 2.17 | 2.46 |  | 0.256 | 0.53 | 1.311 | 1.699 |  | 2.045 | 2.756
[10 empty] | 30 | 2.96 |  | 30 | 1.05 | 1.31 | 1.7 | 2.04 | 2.17 | 2.46 |  | 0.256 | 0.53 | 1.31 | 1.697 |  | 2.042 | 2.75 | 0.256 | -0.0001
[10 empty] | 31 | 2.97 |  | 31 | 1.05 | 1.31 | 1.7 | 2.04 | 2.17 | 2.46 |  | 0.2559 | 0.5299 | 1.3093 | 1.6957 |  | 2.0399 | 2.7454 | -0.0001
[10 empty] | 32 | 2.98 |  | 32 | 1.05 | 1.31 | 1.7 | 2.04 | 2.17 | 2.45 |  | 0.2558 | 0.5298 | 1.3086 | 1.6944 |  | 2.0378 | 2.7408 | -0.0001
[10 empty] | 33 | 3 |  | 33 | 1.05 | 1.31 | 1.69 | 2.04 | 2.16 | 2.45 |  | 0.2557 | 0.5297 | 1.3079 | 1.6931 |  | 2.0357 | 2.7362 | -0.0001
[10 empty] | 34 | 3.01 |  | 34 | 1.05 | 1.31 | 1.69 | 2.03 | 2.16 | 2.45 |  | 0.2556 | 0.5296 | 1.3072 | 1.6918 |  | 2.0336 | 2.7316 | -0.0001
[10 empty] | 35 | 3.02 |  | 35 | 1.05 | 1.31 | 1.69 | 2.03 | 2.16 | 2.44 |  | 0.2555 | 0.5295 | 1.3065 | 1.6905 |  | 2.0315 | 2.727 | -0.0001
[10 empty] | 36 | 3.03 |  | 36 | 1.05 | 1.3 | 1.69 | 2.03 | 2.16 | 2.44 |  | 0.2554 | 0.5294 | 1.3058 | 1.6892 |  | 2.0294 | 2.7224 | -0.0001
[10 empty] | 37 | 3.04 |  | 37 | 1.05 | 1.3 | 1.69 | 2.03 | 2.15 | 2.43 |  | 0.2553 | 0.5293 | 1.3051 | 1.6879 |  | 2.0273 | 2.7178 | -0.0001
[10 empty] | 38 | 3.05 |  | 38 | 1.05 | 1.3 | 1.68 | 2.03 | 2.15 | 2.43 |  | 0.2552 | 0.5292 | 1.3044 | 1.6866 |  | 2.0252 | 2.7132 | -0.0001
[10 empty] | 39 | 3.06 |  | 39 | 1.05 | 1.3 | 1.68 | 2.02 | 2.15 | 2.43 |  | 0.2551 | 0.5291 | 1.3037 | 1.6853 |  | 2.0231 | 2.7086 | -0.0001
[10 empty] | 40 | 3.07 |  | 40 | 1.05 | 1.3 | 1.68 | 2.02 | 2.14 | 2.42 |  | 0.255 | 0.529 | 1.303 | 1.684 |  | 2.021 | 2.704 | 0.255 | -5e-05
[10 empty] | 41 | 3.08 |  | 41 | 1.05 | 1.3 | 1.68 | 2.02 | 2.14 | 2.42 |  | 0.25495 | 0.5289 | 1.3027 | 1.6833 |  | 2.02 | 2.7017 | -5e-05
[10 empty] | 42 | 3.09 |  | 42 | 1.05 | 1.3 | 1.68 | 2.02 | 2.14 | 2.42 |  | 0.2549 | 0.5288 | 1.3023 | 1.6827 |  | 2.0189 | 2.6994 | -5e-05
[10 empty] | 43 | 3.1 |  | 43 | 1.05 | 1.3 | 1.68 | 2.02 | 2.14 | 2.41 |  | 0.25485 | 0.5287 | 1.3019 | 1.6821 |  | 2.0179 | 2.6972 | -5e-05
[10 empty] | 44 | 3.11 |  | 44 | 1.05 | 1.3 | 1.68 | 2.02 | 2.14 | 2.41 |  | 0.2548 | 0.5286 | 1.3016 | 1.6814 |  | 2.0168 | 2.6949 | -5e-05
[10 empty] | 45 | 3.12 |  | 45 | 1.05 | 1.3 | 1.68 | 2.02 | 2.13 | 2.41 |  | 0.25475 | 0.5285 | 1.3013 | 1.6807 |  | 2.0158 | 2.6926 | -5e-05
[10 empty] | 46 | 3.13 |  | 46 | 1.05 | 1.3 | 1.68 | 2.01 | 2.13 | 2.41 |  | 0.2547 | 0.5284 | 1.3009 | 1.6801 |  | 2.0147 | 2.6903 | -5e-05
[10 empty] | 47 | 3.14 |  | 47 | 1.05 | 1.3 | 1.68 | 2.01 | 2.13 | 2.41 |  | 0.25465 | 0.5283 | 1.3006 | 1.6795 |  | 2.0137 | 2.688 | -5e-05
[10 empty] | 48 | 3.14 |  | 48 | 1.05 | 1.3 | 1.68 | 2.01 | 2.13 | 2.4 |  | 0.2546 | 0.5282 | 1.3002 | 1.6788 |  | 2.0126 | 2.6858 | -5e-05
[10 empty] | 49 | 3.15 |  | 49 | 1.05 | 1.3 | 1.68 | 2.01 | 2.13 | 2.4 |  | 0.25455 | 0.5281 | 1.2998 | 1.6782 |  | 2.0116 | 2.6835 | -5e-05
[10 empty] | 50 | 3.16 |  | 50 | 1.05 | 1.3 | 1.68 | 2.01 | 2.13 | 2.4 |  | 0.2545 | 0.528 | 1.2995 | 1.6775 |  | 2.0105 | 2.6812 | -5e-05
[13 empty] | 51 | 1.05 | 1.3 | 1.68 | 2.01 | 2.13 | 2.4 |  | 0.25445 | 0.5279 | 1.2992 | 1.6768 |  | 2.0095 | 2.6789 | -5e-05
[13 empty] | 52 | 1.05 | 1.3 | 1.67 | 2.01 | 2.13 | 2.4 |  | 0.2544 | 0.5278 | 1.2988 | 1.6762 |  | 2.0084 | 2.6766 | -5e-05
[13 empty] | 53 | 1.05 | 1.3 | 1.67 | 2.01 | 2.13 | 2.4 |  | 0.25435 | 0.5277 | 1.2985 | 1.6756 |  | 2.0074 | 2.6744 | -5e-05
[13 empty] | 54 | 1.05 | 1.3 | 1.67 | 2.01 | 2.13 | 2.4 |  | 0.2543 | 0.5276 | 1.2981 | 1.6749 |  | 2.0063 | 2.6721 | -5e-05
[13 empty] | 55 | 1.05 | 1.3 | 1.67 | 2.01 | 2.13 | 2.39 |  | 0.25425 | 0.5275 | 1.2977 | 1.6743 |  | 2.0053 | 2.6698 | -5e-05
[13 empty] | 56 | 1.05 | 1.3 | 1.67 | 2 | 2.13 | 2.39 |  | 0.2542 | 0.5274 | 1.2974 | 1.6736 |  | 2.0042 | 2.6675 | -5e-05
[13 empty] | 57 | 1.05 | 1.3 | 1.67 | 2 | 2.12 | 2.39 |  | 0.25415 | 0.5273 | 1.2971 | 1.6729 |  | 2.0032 | 2.6652 | -5e-05
[13 empty] | 58 | 1.05 | 1.3 | 1.67 | 2 | 2.12 | 2.39 |  | 0.2541 | 0.5272 | 1.2967 | 1.6723 |  | 2.0021 | 2.663 | -5e-05
[13 empty] | 59 | 1.05 | 1.3 | 1.67 | 2 | 2.12 | 2.39 |  | 0.25405 | 0.5271 | 1.2963 | 1.6717 |  | 2.0011 | 2.6607 | -5e-05
[13 empty] | 60 | 1.05 | 1.3 | 1.67 | 2 | 2.12 | 2.39 |  | 0.254 | 0.527 | 1.296 | 1.671 |  | 2 | 2.66 | 0.254 | 0
[21 empty] | 0.254 | 0.52698 | 1.2959 | 1.6708 |  | 1.9997 | 2.6593 | 0
[21 empty] | 0.254 | 0.52697 | 1.2958 | 1.6706 |  | 1.9993 | 2.6585 | 0
[21 empty] | 0.254 | 0.52695 | 1.2956 | 1.6703 |  | 1.999 | 2.6578 | 0
[21 empty] | 0.254 | 0.52693 | 1.2955 | 1.6701 |  | 1.9987 | 2.6571 | 0
[21 empty] | 0.254 | 0.52692 | 1.2954 | 1.6699 |  | 1.9983 | 2.6563 | 0
[21 empty] | 0.254 | 0.5269 | 1.2953 | 1.6697 |  | 1.998 | 2.6556 | 0
[21 empty] | 0.254 | 0.52688 | 1.2952 | 1.6695 |  | 1.9977 | 2.6549 | 0
[21 empty] | 0.254 | 0.52687 | 1.2951 | 1.6693 |  | 1.9973 | 2.6541 | 0
[21 empty] | 0.254 | 0.52685 | 1.2949 | 1.669 |  | 1.997 | 2.6534 | 0
[21 empty] | 0.254 | 0.52683 | 1.2948 | 1.6688 |  | 1.9967 | 2.6526 | 0
[21 empty] | 0.254 | 0.52682 | 1.2947 | 1.6686 |  | 1.9963 | 2.6519 | 0
[21 empty] | 0.254 | 0.5268 | 1.2946 | 1.6684 |  | 1.996 | 2.6512 | 0
[21 empty] | 0.254 | 0.52678 | 1.2945 | 1.6682 |  | 1.9957 | 2.6504 | 0
[21 empty] | 0.254 | 0.52677 | 1.2944 | 1.668 |  | 1.9953 | 2.6497 | 0
[21 empty] | 0.254 | 0.52675 | 1.2942 | 1.6677 |  | 1.995 | 2.649 | 0
[21 empty] | 0.254 | 0.52673 | 1.2941 | 1.6675 |  | 1.9947 | 2.6482 | 0
[21 empty] | 0.254 | 0.52672 | 1.294 | 1.6673 |  | 1.9943 | 2.6475 | 0
[21 empty] | 0.254 | 0.5267 | 1.2939 | 1.6671 |  | 1.994 | 2.6468 | 0
[21 empty] | 0.254 | 0.52668 | 1.2938 | 1.6669 |  | 1.9937 | 2.646 | 0
[21 empty] | 0.254 | 0.52667 | 1.2937 | 1.6667 |  | 1.9933 | 2.6453 | 0
[21 empty] | 0.254 | 0.52665 | 1.2935 | 1.6664 |  | 1.993 | 2.6446 | 0
[21 empty] | 0.254 | 0.52663 | 1.2934 | 1.6662 |  | 1.9927 | 2.6438 | 0
[21 empty] | 0.254 | 0.52662 | 1.2933 | 1.666 |  | 1.9923 | 2.6431 | 0
[21 empty] | 0.254 | 0.5266 | 1.2932 | 1.6658 |  | 1.992 | 2.6424 | 0
[21 empty] | 0.254 | 0.52658 | 1.2931 | 1.6656 |  | 1.9917 | 2.6416 | 0
[21 empty] | 0.254 | 0.52657 | 1.293 | 1.6654 |  | 1.9913 | 2.6409 | 0
[21 empty] | 0.254 | 0.52655 | 1.2928 | 1.6651 |  | 1.991 | 2.6402 | 0
[21 empty] | 0.254 | 0.52653 | 1.2927 | 1.6649 |  | 1.9907 | 2.6394 | 0
[21 empty] | 0.254 | 0.52652 | 1.2926 | 1.6647 |  | 1.9903 | 2.6387 | 0
[21 empty] | 0.254 | 0.5265 | 1.2925 | 1.6645 |  | 1.99 | 2.638 | 0
[21 empty] | 0.254 | 0.52648 | 1.2924 | 1.6643 |  | 1.9897 | 2.6372 | 0
[21 empty] | 0.254 | 0.52647 | 1.2923 | 1.6641 |  | 1.9893 | 2.6365 | 0
[21 empty] | 0.254 | 0.52645 | 1.2921 | 1.6638 |  | 1.989 | 2.6357 | 0
[21 empty] | 0.254 | 0.52643 | 1.292 | 1.6636 |  | 1.9887 | 2.635 | 0
[21 empty] | 0.254 | 0.52642 | 1.2919 | 1.6634 |  | 1.9883 | 2.6343 | 0
[21 empty] | 0.254 | 0.5264 | 1.2918 | 1.6632 |  | 1.988 | 2.6335 | 0
[21 empty] | 0.254 | 0.52638 | 1.2917 | 1.663 |  | 1.9877 | 2.6328 | 0
[21 empty] | 0.254 | 0.52637 | 1.2916 | 1.6628 |  | 1.9873 | 2.6321 | 0
[21 empty] | 0.254 | 0.52635 | 1.2914 | 1.6625 |  | 1.987 | 2.6313 | 0
[21 empty] | 0.254 | 0.52633 | 1.2913 | 1.6623 |  | 1.9867 | 2.6306 | 0
[21 empty] | 0.254 | 0.52632 | 1.2912 | 1.6621 |  | 1.9863 | 2.6299 | 0
[21 empty] | 0.254 | 0.5263 | 1.2911 | 1.6619 |  | 1.986 | 2.6291 | 0
[21 empty] | 0.254 | 0.52628 | 1.291 | 1.6617 |  | 1.9857 | 2.6284 | 0
[21 empty] | 0.254 | 0.52627 | 1.2909 | 1.6615 |  | 1.9853 | 2.6277 | 0
[21 empty] | 0.254 | 0.52625 | 1.2907 | 1.6612 |  | 1.985 | 2.6269 | 0
[21 empty] | 0.254 | 0.52623 | 1.2906 | 1.661 |  | 1.9847 | 2.6262 | 0
[21 empty] | 0.254 | 0.52622 | 1.2905 | 1.6608 |  | 1.9843 | 2.6255 | 0
[21 empty] | 0.254 | 0.5262 | 1.2904 | 1.6606 |  | 1.984 | 2.6247 | 0
[21 empty] | 0.254 | 0.52618 | 1.2903 | 1.6604 |  | 1.9837 | 2.624 | 0
[21 empty] | 0.254 | 0.52617 | 1.2902 | 1.6602 |  | 1.9833 | 2.6232 | 0
[21 empty] | 0.254 | 0.52615 | 1.29 | 1.6599 |  | 1.983 | 2.6225 | 0
[21 empty] | 0.254 | 0.52613 | 1.2899 | 1.6597 |  | 1.9827 | 2.6218 | 0
[21 empty] | 0.254 | 0.52612 | 1.2898 | 1.6595 |  | 1.9823 | 2.621 | 0
[21 empty] | 0.254 | 0.5261 | 1.2897 | 1.6593 |  | 1.982 | 2.6203 | 0
[21 empty] | 0.254 | 0.52608 | 1.2896 | 1.6591 |  | 1.9817 | 2.6196 | 0
[21 empty] | 0.254 | 0.52607 | 1.2895 | 1.6589 |  | 1.9813 | 2.6188 | 0
[21 empty] | 0.254 | 0.52605 | 1.2893 | 1.6586 |  | 1.981 | 2.6181 | 0
[21 empty] | 0.254 | 0.52603 | 1.2892 | 1.6584 |  | 1.9807 | 2.6174 | 0
[21 empty] | 0.254 | 0.52602 | 1.2891 | 1.6582 |  | 1.9803 | 2.6166 | 0
[21 empty] | 0.254 | 0.526 | 1.289 | 1.658 |  | 1.98 | 2.617
[10 empty] | 1 | Таблица
[10 empty] | 1 | физических свойств грунтов
1
на объекте: ул. Гиринская-1(ИГЭ-2) приложение 2.5
Таблица физических свойств грунтов на объекте: ул. Гиринская-1(ИГЭ-2) приложение 2.5
[10 empty] | № п/п | Номер ИГЭ | Наименование и № выработки | Глубина отбора проб, м. | Природная влажность, д.е. | Влажность на границе текучести, д.е. | Влажность на границе раскатывания, д.е. | Число пластичности, д.е. | Показатель текучести, д.е. | Плотность грунта, г/см3 | Плотность частиц грунта, г/см3 | Плотность сухого грунта, г/см3 | Пористость, % | Коэффициент пористости | Коэффициент водонасыщения, д.ед. |  | Потери при прокаливании | Коэффициент выветрелости, % | Угол естест. откоса |  | Угол естеств. откоса |  | Гранулометрический состав | [9 empty] | Номенклатура грунта
[32 empty] | гравий |  |  | песок |  |  |  |  | пыль | глина
[28 empty] | сухого | под водой | сухого | под водой | >10 | 10-5 | 5-2 | 2-1 | 1,0-0,5 | 0,5-0,25 | 0,10-0,25 | 0,10-0,05 | 0,05-0,005 | < 0,005
[9 empty] | 1 | 1 |  | 2 | 3 | 4 | 5 | 6 | 7 | 8 | 9 | 10 | 11 | 12 | 13 | 14 |  | 15 |  |  |  | 16 | 17 | 18 | 19 | 20 | 21 | 22 | 23 | 24 | 25 | 26 | 27 | 28
[10 empty] | 1 |  | с-1 | 1 | 0.205 | 0.375 | 0.197 | 0.178 | 0.045 | 1.94 | 2.73 | 1.61 | 41.03 | 0.696 | 0.804 | [10 empty] | 1.5 | 0.55 | 2 | 8.45 | 9.69 | 47.64 | 30.17 | глина легкая пылеватая полутвердая | 100
[10 empty] | 2 |  | с-1 | 3 | 0.153 | 0.368 | 0.196 | 0.172 | < 0 | 1.98 | 2.74 | 1.72 | 37.33 | 0.596 | 0.703 | [10 empty] | 0 | 0.05 | 1.3 | 8.5 | 5.19 | 51.61 | 33.35 | глина легкая пылеватая твердая | 100
[10 empty] | 3 |  | с-3 | 1.3 | 0.211 | 0.367 | 0.188 | 0.179 | 0.128 | 1.99 | 2.75 | 1.64 | 40.24 | 0.673 | 0.862 | [10 empty] | 0 | 0.84 | 0.3 | 1.68 | 13.72 | 49.14 | 34.32 | глина легкая пылеватая полутвердая | 100
[10 empty] | 4 |  | с-3 | 2.5 | 0.205 | 0.355 | 0.182 | 0.173 | 0.133 | 1.94 | 2.72 | 1.61 | 40.81 | 0.689 | 0.809 | [10 empty] | 0 | 1.25 | 10.8 | 17.29 | 4.84 | 30.13 | 35.69 | глина легкая пылеватая полутвердая | 100
[10 empty] | 5 |  | с-4 | 1.5 | 0.244 | 0.372 | 0.195 | 0.177 | 0.277 | 1.87 | 2.72 | 1.5 | 44.73 | 0.809 | 0.82 | [10 empty] | 0 | 0 | 0.1 | 1.67 | 13.46 | 48.56 | 36.21 | глина легкая пылеватая тугопластичная | 100
[10 empty] | 6 |  | с-4 | 3.5 | 0.216 | 0.387 | 0.184 | 0.203 | 0.158 | 1.96 | 2.71 | 1.61 | 40.52 | 0.681 | 0.86 | [10 empty] | 0 | 1.28 | 4.05 | 9.78 | 6.89 | 42.12 | 35.88 | глина легкая пылеватая полутвердая | 100
[10 empty] | 7 |  | с-5 | 1.5 | 0.31 | 0.367 | 0.194 | 0.173 | 0.671 | 1.99 | 2.73 | 1.44 | 44.36 | 0.797 | 1.062 |  | 0.03 | [8 empty] | 0 | 0 | 0 | 1.24 | 15.55 | 47.55 | 35.66 | глина легкая пылеватая мягкопластичная | 100
[10 empty] | 8 |  | с-5 | 2.8 | 0.33 | 0.388 | 0.205 | 0.183 | 0.683 | 1.99 | 2.71 | 1.52 | 44.79 | 0.811 | 1.103 |  | 0.04 | [8 empty] | 0 | 0 | 0 | 2.71 | 16.45 | 47.75 | 33.09 | глина легкая пылеватая мягкопластичная | 100
[10 empty] | 9 |  | с-6 | 1 | 0.229 | 0.371 | 0.196 | 0.175 | 0.189 | 1.93 | 2.73 | 1.57 | 42.48 | 0.738 | 0.847 | [10 empty] | 0 | 0.1 | 2 | 11.1 | 8.19 | 46.85 | 31.76 | глина легкая пылеватая полутвердая | 100
[10 empty] | 10 |  | с-6 | 2.5 | 0.268 | 0.367 | 0.194 | 0.173 | 0.428 | 1.97 | 2.71 | 1.55 | 42.67 | 0.744 | 0.976 | [10 empty] | 0 | 0 | 0.55 | 5.15 | 14.9 | 47.64 | 31.76 | глина легкая пылеватая тугопластичная | 100
#REF!
#REF!
0
[12 empty] | 3: Дата: 03.06.09-04.06.09 | [18 empty] | 0
0
[12 empty] | 2: Исполнитель Портареску Е.Л | [18 empty] | 0
0
0
0
[14 empty] | 10 | 10 | 10 | 10 | 9 | 10 | 10 | 10 | 10 | 10 | 10 | 0 | 2 | [9 empty] | 10 | 10 | 10 | 10 | 10 | 10
[14 empty] | 2.37 | 3.34 | 1.73 | 1.61 | 2.67 | 17.62 | 24.52 | 14.16 | 377.93 | 6.538 | 8.042 |  | 0.07 | [9 empty] | 3.52 | 19.1 | 59.12 | 99.19 | 411.35 | 307.72
[11 empty] | Хn=X |  |  | 0.241 | 0.371 | 0.193 | 0.179 | 0.333 | 1.96 | 2.72 | 1.57 | 41.99 | 0.726 | 0.894 |  | 0.035 | [9 empty] | 0.39111 | 2.1222 | 6.5689 | 11.0211 | 45.7056 | 34.1911
[11 empty] | S2 |  |  | 0.003016 | 0.00010725 | 4.925e-05 | 9.6e-05 | 0.054613 | 0.0015694 | 0.00020278 | 0.0069 | 6.2498 | 0.0053405 | 0.016525 |  | 5e-05
[11 empty] | S |  |  | 0.055 | 0.01 | 0.007 | 0.01 | 0.234 | 0.04 | 0.014 | 0.083 | 2.5 | 0.073 | 0.129 |  | 0.0070711 | [9 empty] | 0 | 0 | 0
[11 empty] | V |  |  | 0.228 | 0.027 | 0.036 | 0.056 | 0.703 | 0.02 | 0.005 | 0.053 | 0.06 | 0.101 | 0.144 |  | 0.2 | #VALUE! | #VALUE! | #VALUE! | #VALUE! | #VALUE! | #VALUE! | #VALUE! | #VALUE! | #VALUE!
[11 empty] | ν S |  |  | 0.13255 | 0.0241 | 0.01687 | 0.0241 | 0.5499 | 0.0964 | 0.03374 | 0.20003 | 6.025 | 0.17593 | 0.31089 |  | 0.0070711
[11 empty] | X - ν S |  | от | 0.11 | 0.35 | 0.18 | 0.15 | -0.22 | 1.86 | 2.69 | 1.37 | 35.97 | 0.55 | 0.58 |  | 0.027929
[11 empty] | X + ν S |  | до | 0.374 | 0.4 | 0.21 | 0.2 | 0.88 | 2.06 | 2.75 | 1.77 | 48.02 | 0.9 | 1.2 |  | 0.042071
[11 empty] | r |  |  | -0.15976 | 0.39225 | -0.12991 | 0.50764 | 0.077917 | 0.2948 | -0.51399 | 0.38904 | -0.3837 | -0.37547 | -0.059252 |  | 1
[11 empty] | tp |  |  | -0.45774 | 1.2061 | -0.37059 | 1.6665 | 0.20678 | 0.8726 | -1.6948 | 1.1945 | -1.1752 | -1.1458 | -0.16788 |  | #DIV/0!
[11 empty] | ρ0,85 |  |  | 0.07931 | 0.009392 | 0.012523 | 0.01948 | 0.26011 | 0.006957 | 0.0017393 | 0.018436 | 0.020871 | 0.035133 | 0.05009 |  | 0
[11 empty] | ρ0,90 |  |  | 0.099498 | 0.011783 | 0.01571 | 0.024438 | 0.32807 | 0.0087279 | 0.002182 | 0.023129 | 0.026184 | 0.044076 | 0.062841 |  | 0
[11 empty] | ρ0,95 |  |  | 0.13194 | 0.015625 | 0.020833 | 0.032407 | 0.43586 | 0.011574 | 0.0028935 | 0.030671 | 0.034722 | 0.058448 | 0.083332 |  | 0
[11 empty] | ρ0,975 |  |  | 0.16295 | 0.019296 | 0.025728 | 0.040022 | 0.54131 | 0.014293 | 0.0035734 | 0.037878 | 0.04288 | 0.072182 | 0.10291 |  | 0
[11 empty] | ρ0,98 |  |  | 0.17592 | 0.020833 | 0.027777 | 0.043209 | 0.58349 | 0.015432 | 0.003858 | 0.040895 | 0.046296 | 0.077931 | 0.11111 |  | 0
[11 empty] | ρ0,99 |  |  | 0.20332 | 0.024078 | 0.032103 | 0.049939 | 0.67957 | 0.017835 | 0.0044588 | 0.047263 | 0.053506 | 0.090068 | 0.12841 |  | 0
[11 empty] | γ0,85 | 9: 1.007; 10: 1.0017 | [7 empty] | #VALUE! | #VALUE! | #VALUE! | #VALUE!
[11 empty] | γ0,90 | 9: 1.0088; 10: 1.0022 | [7 empty] | #VALUE! | #VALUE! | #VALUE! | #VALUE!
[11 empty] | γ0,95 | 9: 1.0117; 10: 1.0029 | [7 empty] | #VALUE! | #VALUE! | #VALUE! | #VALUE!
[11 empty] | γ0,975 | 9: 1.0145; 10: 1.0036 | [7 empty] | #VALUE! | #VALUE! | #VALUE! | #VALUE!
[11 empty] | γ0,98 | 9: 1.0157; 10: 1.0039 | [7 empty] | #VALUE! | #VALUE! | #VALUE! | #VALUE!
[11 empty] | γ0,99 | 9: 1.0182; 10: 1.0045 | [7 empty] | #VALUE! | #VALUE! | #VALUE! | #VALUE!
[11 empty] | X0,85 | 9: 1.9464; 10: 2.7153 | [7 empty] | #VALUE! | #VALUE! | #VALUE! | #VALUE!
[11 empty] | X0,90 | 9: 1.9429; 10: 2.7141 | [7 empty] | #VALUE! | #VALUE! | #VALUE! | #VALUE!
[11 empty] | X0,95 | 9: 1.9373; 10: 2.7121 | [7 empty] | #VALUE! | #VALUE! | #VALUE! | #VALUE!
[11 empty] | X0,975 | 9: 1.932; 10: 2.7103 | [7 empty] | #VALUE! | #VALUE! | #VALUE! | #VALUE!
[11 empty] | X0,98 | 9: 1.9298; 10: 2.7095 | [7 empty] | #VALUE! | #VALUE! | #VALUE! | #VALUE!
[11 empty] | X0,99 | 9: 1.925; 10: 2.7079 | [7 empty] | #VALUE! | #VALUE! | #VALUE! | #VALUE!
Note on M167: ***: дисперсия
Note on M168: ***: среднеквадратическое отклонение
Note on M169: ***: коэф. вариации
Note on M170: ***: макс. допустимое отклонение от среднего
Note on M171: ***: макс. допустимое отклонение от среднего
Note on M172: ***: макс. допустимое отклонение от среднего
Note on M173: ***: коэф. корреляции расчетный
Note on M174: ***: t -распределение по закону Стьюдента
Note on M181: ***: коэфф. надежности по грунту