## ФМС
[13 empty] | n= | 8 | 0 | 0 | 0 | 0 | 4 | 4 | 4 | 4 | 4 | 4 |  |  |  |  | 1 | 8 |  |  | 7 | 8
[14 empty] | 2.27 | #VALUE! | #VALUE! | #VALUE! | #VALUE! | 1.71 | 1.71 | 1.71 | 1.71 | 1.71 | 1.71 | #VALUE! | #VALUE! | #VALUE! | #VALUE! | 1 | 2.27 | #VALUE! | #VALUE! | 2.18 | 2.27
[13 empty] | К=n-1 | 7 | -1 | -1 | -1 | -1 | 3 | 3 | 3 | 3 | 3 | 3 | #VALUE! | #VALUE! | #VALUE! | #VALUE! | 0 | 7 | #VALUE! | #VALUE! | 6 | 7
[12 empty] | Табл. Ж.2 | α=0,85 | 1.12 | #VALUE! | #VALUE! | #VALUE! | #VALUE! | 1.25 | 1.25 | 1.25 | 1.25 | 1.25 | 1.25 | #VALUE! | #VALUE! | #VALUE! | #VALUE! | #VALUE! | 1.12 | #VALUE! | #VALUE! | 1.13 | 1.12
[13 empty] | α=0,90 | 1.41 | #VALUE! | #VALUE! | #VALUE! | #VALUE! | 1.64 | 1.64 | 1.64 | 1.64 | 1.64 | 1.64 | #VALUE! | #VALUE! | #VALUE! | #VALUE! | #VALUE! | 1.41 | #VALUE! | #VALUE! | 1.44 | 1.41
[13 empty] | α=0,95 | 1.9 | #VALUE! | #VALUE! | #VALUE! | #VALUE! | 2.35 | 2.35 | 2.35 | 2.35 | 2.35 | 2.35 | #VALUE! | #VALUE! | #VALUE! | #VALUE! | #VALUE! | 1.9 | #VALUE! | #VALUE! | 1.94 | 1.9
[13 empty] | α=0,975 | 2.37 | #VALUE! | #VALUE! | #VALUE! | #VALUE! | 3.18 | 3.18 | 3.18 | 3.18 | 3.18 | 3.18 | #VALUE! | #VALUE! | #VALUE! | #VALUE! | #VALUE! | 2.37 | #VALUE! | #VALUE! | 2.45 | 2.37
[13 empty] | α=0,98 | 2.54 | #VALUE! | #VALUE! | #VALUE! | #VALUE! | 3.45 | 3.45 | 3.45 | 3.45 | 3.45 | 3.45 | #VALUE! | #VALUE! | #VALUE! | #VALUE! | #VALUE! | 2.54 | #VALUE! | #VALUE! | 2.63 | 2.54
[13 empty] | α=0,99 | 3 | #VALUE! | #VALUE! | #VALUE! | #VALUE! | 4.54 | 4.54 | 4.54 | 4.54 | 4.54 | 4.54 | #VALUE! | #VALUE! | #VALUE! | #VALUE! | #VALUE! | 3 | #VALUE! | #VALUE! | 3.14 | 3
[13 empty] | α=0,90 t табл | 1.86 | #VALUE! | #VALUE! | #VALUE! | #VALUE! | 2.132 | 2.132 | 2.132 | 2.132 | 2.132 | 2.132 | #VALUE! | #VALUE! | #VALUE! | #VALUE! | 6.314 | 1.86 | #VALUE! | #VALUE! | 1.895 | 1.86
[13 empty] | α=0,95 t табл | 2.306 | #VALUE! | #VALUE! | #VALUE! | #VALUE! | 2.776 | 2.776 | 2.776 | 2.776 | 2.776 | 2.776 | #VALUE! | #VALUE! | #VALUE! | #VALUE! | 12.706 | 2.306 | #VALUE! | #VALUE! | 2.365 | 2.306
[5 empty] | Расчетные значения характеристик грунта | [5 empty] | Табл. Ж.1 |  |  | 0.85 | 0.9 | 0.95 | 0.975 | 0.98 | 0.99 |  | 0.2 | 0.5 | 0.8 | 0.9 | 0.95 | 0.99
Характеристика грунта | Кол-во опреде-лений, n | Макс. значение | Мин. значение | Норматив-ные значения, | Для общих расчетов | Для расчета оснований по деформациям | Для расчета оснований по несущей способности |  |  | 1 | 1 |  | 1 | [7 empty] | 0.325 | 0.727 | 3.078 | 6.314 | 12.706 | 63.657
Природная влажность, д.е. | 8 | 0.129 | 0.049 | 0.081 | 0.081 |  |  |  |  | 2 | 1 |  | 2 | [7 empty] | 0.289 | 0.617 | 1.886 | 2.92 | 4.303 | 9.925
Влажность на границе текучести, д.е. | 0 | 0 | 0 | #DIV/0! | #DIV/0! |  |  |  |  | 3 | 1.14 |  | 3 | 1.25 | 1.64 | 2.35 | 3.18 | 3.45 | 4.54 |  | 0.277 | 0.584 | 1.638 | 2.353 | 3.182 | 5.841
Влажность на границе раскатывания, д.е. | 0 | 0 | 0 | #DIV/0! | #DIV/0! |  |  |  |  | 4 | 1.71 |  | 4 | 1.19 | 1.53 | 2.13 | 2.78 | 3.02 | 3.75 |  | 0.271 | 0.569 | 1.533 | 2.132 | 2.776 | 4.604
Число пластичности, д.е. | 0 | 0 | 0 | #DIV/0! | #DIV/0! |  |  |  |  | 5 | 1.92 |  | 5 | 1.16 | 1.48 | 2.01 | 2.57 | 2.74 | 3.36 |  | 0.267 | 0.559 | 1.476 | 2.015 | 2.571 | 4.032
Показатель текучести, д.е. | 0 | 0 | 0 | #DIV/0! | #DIV/0! |  |  |  |  | 6 | 2.07 |  | 6 | 1.13 | 1.44 | 1.94 | 2.45 | 2.63 | 3.14 |  | 0.265 | 0.553 | 1.44 | 1.943 | 2.447 | 3.707
Плотность грунта, г/см3 | 4 | 1.73 | 1.47 | 1.59 |  | 1.51845 | 1.455486 |  |  | 7 | 2.18 |  | 7 | 1.12 | 1.41 | 1.9 | 2.37 | 2.54 | 3 |  | 0.263 | 0.549 | 1.415 | 1.895 | 2.365 | 3.499
Плотность частиц грунта, г/см3 | 4 | 2.64 | 2.64 | 2.64 |  | 2.64 | 2.64 |  |  | 8 | 2.27 |  | 8 | 1.11 | 1.4 | 1.86 | 2.31 | 2.49 | 2.9 |  | 0.262 | 0.546 | 1.397 | 1.86 | 2.306 | 3.355
Плотность сухого грунта, г/см3 | 4 | 1.55 | 1.4 | 1.48 | 1.48 |  |  |  |  | 9 | 2.35 |  | 9 | 1.1 | 1.38 | 1.83 | 2.26 | 2.44 | 2.82 |  | 0.261 | 0.543 | 1.383 | 1.833 | 2.262 | 3.25
Пористость, % | 4 | 46.97 | 41.25 | 43.91 | 43.91 |  |  |  |  | 10 | 2.41 |  | 10 | 1.09 | 1.37 | 1.81 | 2.23 | 2.4 | 2.76 |  | 0.26 | 0.542 | 1.372 | 1.812 | 2.228 | 3.169
Коэффициент пористости | 4 | 0.89 | 0.702 | 0.786 | 0.786 |  |  |  |  | 11 | 2.47 |  | 11 | 1.08 | 1.36 | 1.8 | 2.2 | 2.36 | 2.72 |  | 0.26 | 0.54 | 1.363 | 1.796 | 2.201 | 3.106
Коэффициент водонасыщения, д.е. | 4 | 0.192 | 0.145 | 0.176 | 0.176 |  |  |  |  | 12 | 2.25 |  | 12 | 1.08 | 1.36 | 1.78 | 2.18 | 2.33 | 2.68 |  | 0.259 | 0.539 | 1.356 | 1.782 | 2.179 | 3.055
[10 empty] | 13 | 2.56 |  | 13 | 1.08 | 1.35 | 1.77 | 2.16 | 2.3 | 2.65 |  | 0.259 | 0.538 | 1.35 | 1.771 | 2.16 | 3.012
[10 empty] | 14 | 2.6 |  | 14 | 1.07 | 1.34 | 1.76 | 2.15 | 2.28 | 2.62 |  | 0.258 | 0.537 | 1.345 | 1.761 | 2.145 | 2.977
[10 empty] | 15 | 2.64 |  | 15 | 1.07 | 1.34 | 1.75 | 2.13 | 2.27 | 2.6 |  | 0.258 | 0.536 | 1.341 | 1.753 | 2.131 | 2.947
депонирующей | [9 empty] | 16 | 2.67 |  | 16 | 1.07 | 1.34 | 1.75 | 2.12 | 2.26 | 2.58 |  | 0.258 | 0.535 | 1.337 | 1.746 | 2.12 | 2.921
[10 empty] | 17 | 2.7 |  | 17 | 1.07 | 1.33 | 1.74 | 2.11 | 2.25 | 2.57 |  | 0.257 | 0.534 | 1.333 | 1.74 | 2.11 | 2.898
[10 empty] | 18 | 2.73 |  | 18 | 1.07 | 1.33 | 1.73 | 2.1 | 2.24 | 2.55 |  | 0.257 | 0.534 | 1.33 | 1.734 | 2.101 | 2.878
[10 empty] | 19 | 2.75 |  | 19 | 1.06 | 1.33 | 1.73 | 2.09 | 2.23 | 2.54 |  | 0.257 | 0.533 | 1.328 | 1.729 | 2.093 | 2.861
[10 empty] | 20 | 2.78 |  | 20 | 1.06 | 1.32 | 1.72 | 2.09 | 2.22 | 2.53 |  | 0.257 | 0.533 | 1.325 | 1.725 | 2.086 | 2.845
[10 empty] | 21 | 2.8 |  | 21 | 1.06 | 1.32 | 1.72 | 2.08 | 2.21 | 2.52 |  | 0.257 | 0.532 | 1.323 | 1.721 | 2.08 | 2.831
[10 empty] | 22 | 2.82 |  | 22 | 1.06 | 1.32 | 1.72 | 2.08 | 2.2 | 2.51 |  | 0.256 | 0.532 | 1.321 | 1.717 | 2.074 | 2.819
[10 empty] | 23 | 2.84 |  | 23 | 1.06 | 1.32 | 1.71 | 2.07 | 2.2 | 2.5 |  | 0.256 | 0.532 | 1.319 | 1.714 | 2.069 | 2.807
[10 empty] | 24 | 2.86 |  | 24 | 1.06 | 1.32 | 1.71 | 2.07 | 2.19 | 2.5 |  | 0.256 | 0.531 | 1.318 | 1.711 | 2.064 | 2.797
[10 empty] | 25 | 2.88 |  | 25 | 1.06 | 1.32 | 1.71 | 2.07 | 2.19 | 2.49 |  | 0.256 | 0.531 | 1.316 | 1.708 | 2.06 | 2.787
[10 empty] | 26 | 2.9 |  | 26 | 1.06 | 1.32 | 1.71 | 2.06 | 2.19 | 2.48 |  | 0.256 | 0.531 | 1.315 | 1.706 | 2.056 | 2.779
[10 empty] | 27 | 2.91 |  | 27 | 1.06 | 1.32 | 1.71 | 2.05 | 2.18 | 2.47 |  | 0.256 | 0.531 | 1.314 | 1.703 | 2.052 | 2.771
[10 empty] | 28 | 2.93 |  | 28 | 1.05 | 1.32 | 1.71 | 2.05 | 2.18 | 2.47 |  | 0.256 | 0.53 | 1.313 | 1.701 | 2.048 | 2.763
[10 empty] | 29 | 2.94 |  | 29 | 1.05 | 1.31 | 1.7 | 2.04 | 2.17 | 2.46 |  | 0.256 | 0.53 | 1.311 | 1.699 | 2.045 | 2.756
[10 empty] | 30 | 2.96 |  | 30 | 1.05 | 1.31 | 1.7 | 2.04 | 2.17 | 2.46 |  | 0.256 | 0.53 | 1.31 | 1.697 | 2.042 | 2.75 | 0.256 | -0.0001
[10 empty] | 31 | 2.97 |  | 31 | 1.05 | 1.31 | 1.7 | 2.04 | 2.17 | 2.46 |  | 0.2559 | 0.5299 | 1.3093 | 1.6957 | 2.0399 | 2.7454 | -0.0001
[10 empty] | 32 | 2.98 |  | 32 | 1.05 | 1.31 | 1.7 | 2.04 | 2.17 | 2.45 |  | 0.2558 | 0.5298 | 1.3086 | 1.6944 | 2.0378 | 2.7408 | -0.0001
[10 empty] | 33 | 3 |  | 33 | 1.05 | 1.31 | 1.69 | 2.04 | 2.16 | 2.45 |  | 0.2557 | 0.5297 | 1.3079 | 1.6931 | 2.0357 | 2.7362 | -0.0001
[10 empty] | 34 | 3.01 |  | 34 | 1.05 | 1.31 | 1.69 | 2.03 | 2.16 | 2.45 |  | 0.2556 | 0.5296 | 1.3072 | 1.6918 | 2.0336 | 2.7316 | -0.0001
[10 empty] | 35 | 3.02 |  | 35 | 1.05 | 1.31 | 1.69 | 2.03 | 2.16 | 2.44 |  | 0.2555 | 0.5295 | 1.3065 | 1.6905 | 2.0315 | 2.727 | -0.0001
[10 empty] | 36 | 3.03 |  | 36 | 1.05 | 1.3 | 1.69 | 2.03 | 2.16 | 2.44 |  | 0.2554 | 0.5294 | 1.3058 | 1.6892 | 2.0294 | 2.7224 | -0.0001
[10 empty] | 37 | 3.04 |  | 37 | 1.05 | 1.3 | 1.69 | 2.03 | 2.15 | 2.43 |  | 0.2553 | 0.5293 | 1.3051 | 1.6879 | 2.0273 | 2.7178 | -0.0001
[10 empty] | 38 | 3.05 |  | 38 | 1.05 | 1.3 | 1.68 | 2.03 | 2.15 | 2.43 |  | 0.2552 | 0.5292 | 1.3044 | 1.6866 | 2.0252 | 2.7132 | -0.0001
[10 empty] | 39 | 3.06 |  | 39 | 1.05 | 1.3 | 1.68 | 2.02 | 2.15 | 2.43 |  | 0.2551 | 0.5291 | 1.3037 | 1.6853 | 2.0231 | 2.7086 | -0.0001
[10 empty] | 40 | 3.07 |  | 40 | 1.05 | 1.3 | 1.68 | 2.02 | 2.14 | 2.42 |  | 0.255 | 0.529 | 1.303 | 1.684 | 2.021 | 2.704 | 0.255 | -5e-05
[10 empty] | 41 | 3.08 |  | 41 | 1.05 | 1.3 | 1.68 | 2.02 | 2.14 | 2.42 |  | 0.25495 | 0.5289 | 1.30265 | 1.68335 | 2.01995 | 2.70172 | -5e-05
[10 empty] | 42 | 3.09 |  | 42 | 1.05 | 1.3 | 1.68 | 2.02 | 2.14 | 2.42 |  | 0.2549 | 0.5288 | 1.3023 | 1.6827 | 2.0189 | 2.69944 | -5e-05
[10 empty] | 43 | 3.1 |  | 43 | 1.05 | 1.3 | 1.68 | 2.02 | 2.14 | 2.41 |  | 0.25485 | 0.5287 | 1.30195 | 1.68205 | 2.01785 | 2.69716 | -5e-05
[10 empty] | 44 | 3.11 |  | 44 | 1.05 | 1.3 | 1.68 | 2.02 | 2.14 | 2.41 |  | 0.2548 | 0.5286 | 1.3016 | 1.6814 | 2.0168 | 2.69488 | -5e-05
[10 empty] | 45 | 3.12 |  | 45 | 1.05 | 1.3 | 1.68 | 2.02 | 2.13 | 2.41 |  | 0.25475 | 0.5285 | 1.30125 | 1.68075 | 2.01575 | 2.6926 | -5e-05
[10 empty] | 46 | 3.13 |  | 46 | 1.05 | 1.3 | 1.68 | 2.01 | 2.13 | 2.41 |  | 0.2547 | 0.5284 | 1.3009 | 1.6801 | 2.0147 | 2.69032 | -5e-05
[10 empty] | 47 | 3.14 |  | 47 | 1.05 | 1.3 | 1.68 | 2.01 | 2.13 | 2.41 |  | 0.25465 | 0.5283 | 1.30055 | 1.67945 | 2.01365 | 2.68804 | -5e-05
[10 empty] | 48 | 3.14 |  | 48 | 1.05 | 1.3 | 1.68 | 2.01 | 2.13 | 2.4 |  | 0.2546 | 0.5282 | 1.3002 | 1.6788 | 2.0126 | 2.68576 | -5e-05
[10 empty] | 49 | 3.15 |  | 49 | 1.05 | 1.3 | 1.68 | 2.01 | 2.13 | 2.4 |  | 0.25455 | 0.5281 | 1.29985 | 1.67815 | 2.01155 | 2.68348 | -5e-05
[10 empty] | 50 | 3.16 |  | 50 | 1.05 | 1.3 | 1.68 | 2.01 | 2.13 | 2.4 |  | 0.2545 | 0.528 | 1.2995 | 1.6775 | 2.0105 | 2.6812 | -5e-05
[13 empty] | 51 | 1.05 | 1.3 | 1.68 | 2.01 | 2.13 | 2.4 |  | 0.25445 | 0.5279 | 1.29915 | 1.67685 | 2.00945 | 2.67892 | -5e-05
[13 empty] | 52 | 1.05 | 1.3 | 1.67 | 2.01 | 2.13 | 2.4 |  | 0.2544 | 0.5278 | 1.2988 | 1.6762 | 2.0084 | 2.67664 | -5e-05
[13 empty] | 53 | 1.05 | 1.3 | 1.67 | 2.01 | 2.13 | 2.4 |  | 0.25435 | 0.5277 | 1.29845 | 1.67555 | 2.00735 | 2.67436 | -5e-05
[13 empty] | 54 | 1.05 | 1.3 | 1.67 | 2.01 | 2.13 | 2.4 |  | 0.2543 | 0.5276 | 1.2981 | 1.6749 | 2.0063 | 2.67208 | -5e-05
[13 empty] | 55 | 1.05 | 1.3 | 1.67 | 2.01 | 2.13 | 2.39 |  | 0.25425 | 0.5275 | 1.29775 | 1.67425 | 2.00525 | 2.6698 | -5e-05
[13 empty] | 56 | 1.05 | 1.3 | 1.67 | 2 | 2.13 | 2.39 |  | 0.2542 | 0.5274 | 1.2974 | 1.6736 | 2.0042 | 2.66752 | -5e-05
[13 empty] | 57 | 1.05 | 1.3 | 1.67 | 2 | 2.12 | 2.39 |  | 0.25415 | 0.5273 | 1.29705 | 1.67295 | 2.00315 | 2.66524 | -5e-05
[13 empty] | 58 | 1.05 | 1.3 | 1.67 | 2 | 2.12 | 2.39 |  | 0.2541 | 0.5272 | 1.2967 | 1.6723 | 2.0021 | 2.66296 | -5e-05
[13 empty] | 59 | 1.05 | 1.3 | 1.67 | 2 | 2.12 | 2.39 |  | 0.25405 | 0.5271 | 1.29635 | 1.67165 | 2.00105 | 2.66068 | -5e-05
[13 empty] | 60 | 1.05 | 1.3 | 1.67 | 2 | 2.12 | 2.39 |  | 0.254 | 0.527 | 1.296 | 1.671 | 2 | 2.66 | 0.254 | 0
[21 empty] | 0.254 | 0.52698333 | 1.29588333 | 1.67078333 | 1.9996667 | 2.659265 | 0
[21 empty] | 0.254 | 0.52696666 | 1.29576666 | 1.67056666 | 1.9993334 | 2.65853 | 0
[21 empty] | 0.254 | 0.52694999 | 1.29564999 | 1.67034999 | 1.9990001 | 2.657795 | 0
[21 empty] | 0.254 | 0.52693332 | 1.29553332 | 1.67013332 | 1.9986668 | 2.65706 | 0
[21 empty] | 0.254 | 0.52691665 | 1.29541665 | 1.66991665 | 1.9983335 | 2.656325 | 0
[21 empty] | 0.254 | 0.52689998 | 1.29529998 | 1.66969998 | 1.9980002 | 2.65559 | 0
[21 empty] | 0.254 | 0.52688331 | 1.29518331 | 1.66948331 | 1.9976669 | 2.654855 | 0
[21 empty] | 0.254 | 0.52686664 | 1.29506664 | 1.66926664 | 1.9973336 | 2.65412 | 0
[21 empty] | 0.254 | 0.52684997 | 1.29494997 | 1.66904997 | 1.9970003 | 2.653385 | 0
[21 empty] | 0.254 | 0.5268333 | 1.2948333 | 1.6688333 | 1.996667 | 2.65265 | 0
[21 empty] | 0.254 | 0.52681663 | 1.29471663 | 1.66861663 | 1.9963337 | 2.651915 | 0
[21 empty] | 0.254 | 0.52679996 | 1.29459996 | 1.66839996 | 1.9960004 | 2.65118 | 0
[21 empty] | 0.254 | 0.52678329 | 1.29448329 | 1.66818329 | 1.9956671 | 2.650445 | 0
[21 empty] | 0.254 | 0.52676662 | 1.29436662 | 1.66796662 | 1.9953338 | 2.64971 | 0
[21 empty] | 0.254 | 0.52674995 | 1.29424995 | 1.66774995 | 1.9950005 | 2.648975 | 0
[21 empty] | 0.254 | 0.52673328 | 1.29413328 | 1.66753328 | 1.9946672 | 2.64824 | 0
[21 empty] | 0.254 | 0.52671661 | 1.29401661 | 1.66731661 | 1.9943339 | 2.647505 | 0
[21 empty] | 0.254 | 0.52669994 | 1.29389994 | 1.66709994 | 1.9940006 | 2.64677 | 0
[21 empty] | 0.254 | 0.52668327 | 1.29378327 | 1.66688327 | 1.9936673 | 2.646035 | 0
[21 empty] | 0.254 | 0.5266666 | 1.2936666 | 1.6666666 | 1.993334 | 2.6453 | 0
[21 empty] | 0.254 | 0.52664993 | 1.29354993 | 1.66644993 | 1.9930007 | 2.644565 | 0
[21 empty] | 0.254 | 0.52663326 | 1.29343326 | 1.66623326 | 1.9926674 | 2.64383 | 0
[21 empty] | 0.254 | 0.52661659 | 1.29331659 | 1.66601659 | 1.9923341 | 2.643095 | 0
[21 empty] | 0.254 | 0.52659992 | 1.29319992 | 1.66579992 | 1.9920008 | 2.64236 | 0
[21 empty] | 0.254 | 0.52658325 | 1.29308325 | 1.66558325 | 1.9916675 | 2.641625 | 0
[21 empty] | 0.254 | 0.52656658 | 1.29296658 | 1.66536658 | 1.9913342 | 2.64089 | 0
[21 empty] | 0.254 | 0.52654991 | 1.29284991 | 1.66514991 | 1.9910009 | 2.640155 | 0
[21 empty] | 0.254 | 0.52653324 | 1.29273324 | 1.66493324 | 1.9906676 | 2.63942 | 0
[21 empty] | 0.254 | 0.52651657 | 1.29261657 | 1.66471657 | 1.9903343 | 2.638685 | 0
[21 empty] | 0.254 | 0.5264999 | 1.2924999 | 1.6644999 | 1.990001 | 2.63795 | 0
[21 empty] | 0.254 | 0.52648323 | 1.29238323 | 1.66428323 | 1.9896677 | 2.637215 | 0
[21 empty] | 0.254 | 0.52646656 | 1.29226656 | 1.66406656 | 1.9893344 | 2.63648 | 0
[21 empty] | 0.254 | 0.52644989 | 1.29214989 | 1.66384989 | 1.9890011 | 2.635745 | 0
[21 empty] | 0.254 | 0.52643322 | 1.29203322 | 1.66363322 | 1.9886678 | 2.63501 | 0
[21 empty] | 0.254 | 0.52641655 | 1.29191655 | 1.66341655 | 1.9883345 | 2.634275 | 0
[21 empty] | 0.254 | 0.52639988 | 1.29179988 | 1.66319988 | 1.9880012 | 2.63354 | 0
[21 empty] | 0.254 | 0.52638321 | 1.29168321 | 1.66298321 | 1.9876679 | 2.632805 | 0
[21 empty] | 0.254 | 0.52636654 | 1.29156654 | 1.66276654 | 1.9873346 | 2.63207 | 0
[21 empty] | 0.254 | 0.52634987 | 1.29144987 | 1.66254987 | 1.9870013 | 2.631335 | 0
[21 empty] | 0.254 | 0.5263332 | 1.2913332 | 1.6623332 | 1.986668 | 2.6306 | 0
[21 empty] | 0.254 | 0.52631653 | 1.29121653 | 1.66211653 | 1.9863347 | 2.629865 | 0
[21 empty] | 0.254 | 0.52629986 | 1.29109986 | 1.66189986 | 1.9860014 | 2.62913 | 0
[21 empty] | 0.254 | 0.52628319 | 1.29098319 | 1.66168319 | 1.9856681 | 2.628395 | 0
[21 empty] | 0.254 | 0.52626652 | 1.29086652 | 1.66146652 | 1.9853348 | 2.62766 | 0
[21 empty] | 0.254 | 0.52624985 | 1.29074985 | 1.66124985 | 1.9850015 | 2.626925 | 0
[21 empty] | 0.254 | 0.52623318 | 1.29063318 | 1.66103318 | 1.9846682 | 2.62619 | 0
[21 empty] | 0.254 | 0.52621651 | 1.29051651 | 1.66081651 | 1.9843349 | 2.625455 | 0
[21 empty] | 0.254 | 0.52619984 | 1.29039984 | 1.66059984 | 1.9840016 | 2.62472 | 0
[21 empty] | 0.254 | 0.52618317 | 1.29028317 | 1.66038317 | 1.9836683 | 2.623985 | 0
[21 empty] | 0.254 | 0.5261665 | 1.2901665 | 1.6601665 | 1.983335 | 2.62325 | 0
[21 empty] | 0.254 | 0.52614983 | 1.29004983 | 1.65994983 | 1.9830017 | 2.622515 | 0
[21 empty] | 0.254 | 0.52613316 | 1.28993316 | 1.65973316 | 1.9826684 | 2.62178 | 0
[21 empty] | 0.254 | 0.52611649 | 1.28981649 | 1.65951649 | 1.9823351 | 2.621045 | 0
[21 empty] | 0.254 | 0.52609982 | 1.28969982 | 1.65929982 | 1.9820018 | 2.62031 | 0
[21 empty] | 0.254 | 0.52608315 | 1.28958315 | 1.65908315 | 1.9816685 | 2.619575 | 0
[21 empty] | 0.254 | 0.52606648 | 1.28946648 | 1.65886648 | 1.9813352 | 2.61884 | 0
[21 empty] | 0.254 | 0.52604981 | 1.28934981 | 1.65864981 | 1.9810019 | 2.618105 | 0
[21 empty] | 0.254 | 0.52603314 | 1.28923314 | 1.65843314 | 1.9806686 | 2.61737 | 0
[21 empty] | 0.254 | 0.52601647 | 1.28911647 | 1.65821647 | 1.9803353 | 2.616635 | 0
[21 empty] | 0.254 | 0.526 | 1.289 | 1.658 | 1.98 | 2.617
[10 empty] | 1 | Таблица
[10 empty] | 1 | физических свойств грунтов
1
[11 empty] | на объекте: Строительство газопроводов и газификация жилых домов в м-не Центральный Кировского района г. Перми. | [13 empty] | Газопровод в МКР Центральный Кировского р-на г.Перми | [7 empty] | Газопровод в МКР Центральный Кировского р-на г.Перми
Таблица физических свойств грунтов на объекте: Строительство газопроводов и газификация жилых домов в м-не Центральный Кировского района г. Перми.
[10 empty] | № п/п | Номер ИГЭ | Наименование и № выработки | Глубина отбора проб, м. | Природная влажность, д.е. | Влажность на границе текучести, д.е. | Влажность на границе раскатывания, д.е. | Число пластичности, д.е. | Показатель текучести, д.е. | Плотность грунта, г/см3 | Плотность частиц грунта, г/см3 | Плотность сухого грунта, г/см3 | Пористость, % | Коэффициент пористости | Коэффициент водонасыщения, д.е. | Потери при прокаливании | Коэффициент выветрелости, % | Угол естест. откоса |  | Угол естеств. откоса |  | Гранулометрический состав | [10 empty] | Номенклатура грунта
[31 empty] | гравий |  |  | песок |  |  |  |  | пыль |  | глина
[27 empty] | сухого | под водой | сухого | под водой | >10 | 10-5 | 5-2 | 2-0,5 |  | 0,5-0,25 | 0,10-0,25 | 0,10-0,05 | 0,05-0,01 | 0,01-0,005 | < 0,005
[9 empty] | 1 | 1 |  | 2 | 3 | 4 | 5 | 6 | 7 | 8 | 9 | 10 | 11 | 12 | 13 | 14 | 15 |  |  |  | 16 | 17 | 18 | 19 | 20 | 21 | 22 | 23 | 24 | 25 | 26 | 27 | 28 | 29
0
[10 empty] | 1 |  | С-1 | 1.5 | 0.063 | [14 empty] | 33 | 29 |  |  | 0.66 | 1.62 |  | 27.51 | 60.23 | 5.18 | 2.68 | 2.02 | 0.1 | Песок мелкий | 100
[10 empty] | 2 |  |  | 2.5 | 0.116 | [14 empty] | 31 | 28 |  |  | 0.39 | 2.45 |  | 23.79 | 54.12 | 3.92 | 1.75 | 2.12 | 11.46 | Песок мелкий | 100
0
[10 empty] | 3 |  | С-2 | 1 | 0.049 |  |  |  |  | 1.47 | 2.64 | 1.4 | 46.97 | 0.89 | 0.145 |  |  |  |  | 32 | 27 |  |  | 1.04 | 5.04 |  | 32.92 | 47.68 | 6.24 | 2.58 | 1.28 | 3.22 | Песок мелкий | 100
[10 empty] | 4 |  |  | 2 | 0.059 |  |  |  |  | 1.53 | 2.64 | 1.44 | 45.45 | 0.827 | 0.188 |  |  |  |  | 32 | 28 |  |  | 0.46 | 2.94 |  | 29.52 | 54.06 | 4.96 | 1.62 | 2.26 | 4.18 | Песок мелкий | 100
[10 empty] | 5 |  |  | 3 | 0.129 |  |  |  |  | 1.73 | 2.64 | 1.53 | 41.96 | 0.723 | 0.18 |  |  |  |  | 33 | 29 |  |  | 0.04 | 2.24 |  | 25.3 | 58.72 | 4.36 | 2.58 | 2.26 | 4.5 | Песок мелкий | 100
[10 empty] | 6 |  |  | 4 | 0.051 |  |  |  |  | 1.63 | 2.64 | 1.55 | 41.25 | 0.702 | 0.192 |  |  |  |  | 33 | 29 |  |  |  | 0.68 |  | 32.02 | 58.32 | 0.6 | 5.16 | 1.94 | 1.28 | Песок мелкий | 100
0
[10 empty] | 7 |  | С-5 | 1.5 | 0.057 | [14 empty] | 32 | 29 |  |  | 0.7 | 3.44 |  | 30.07 | 49.91 | 7.08 | 4.19 | 3.15 | 1.46 | Песок мелкий | 100
[10 empty] | 8 |  |  | 2.5 | 0.123 | [14 empty] | 33 | 29 |  |  | 0.28 | 2.12 |  | 26.54 | 53.45 | 4.27 | 3.75 | 2.36 | 7.23 | Песок мелкий | 100
0
0
0
0
0
0
0
0
0
[13 empty] | 18.01 - 20.01 2010г. | [29 empty] | 0
0
[13 empty] | Исполнитель: Сперанская О.Б. | [29 empty] | 0
0
0
0
0
0
0
0
0
0
0
0
0
0
0
0
0
0
0
[14 empty] | 8 | 0 | 0 | 0 | 0 | 4 | 4 | 4 | 4 | 4 | 4 |  |  |  |  | 1 | 8 |  |  | 7 | 8 |  | 8 | 8 | 8 | 8 | 8 | 8
[14 empty] | 0.65 | 0 | 0 | 0 | 0 | 6.36 | 10.56 | 5.92 | 175.63 | 3.142 | 0.705 |  |  |  |  | 33 | 228 |  |  | 3.57 | 20.53 | 0 | 227.67 | 436.49 | 36.61 | 24.31 | 17.39 | 33.43
[14 empty] | 0.08 | #DIV/0! | #DIV/0! | #DIV/0! | #DIV/0! | 1.59 | 2.64 | 1.48 | 43.91 | 0.79 | 0.18 |  |  |  |  | 33 | 28.5 |  |  | 0.51 | 2.57 | #DIV/0! | 28.46 | 54.56 | 4.58 | 3.04 | 2.17 | 4.18
[11 empty] | Хn=X |  |  | 0.081 | #DIV/0! | #DIV/0! | #DIV/0! | #DIV/0! | 1.59 | 2.64 | 1.48 | 43.91 | 0.786 | 0.176 |  |  |  |  | 33 | 28.5 |  |  | 0.51 | 2.566 |  | 28.459 | 54.561 | 4.576 | 3.039 | 2.174 | 4.179
[11 empty] | S2 |  |  | 0.001228696 | #DIV/0! | #DIV/0! | #DIV/0! | #DIV/0! | 0.01306667 | 0 | 0.005133333 | 7.537758 | 0.007840333 | 0.0004589167 |  |  |  |  | #DIV/0! | 0.5714286 |  |  |  | 1.684998
[11 empty] | S |  |  | 0.035 | #DIV/0! | #DIV/0! | #DIV/0! | #DIV/0! | 0.114 | 0 | 0.072 | 2.745 | 0.089 | 0.021 |  |  |  |  | #DIV/0! | 0.7559289 |  |  |  | 1.298075
[11 empty] | V |  |  | 0.432 | #DIV/0! | #DIV/0! | #DIV/0! | #DIV/0! | 0.072 | 0 | 0.049 | 0.063 | 0.113 | 0.119 | #VALUE! | #VALUE! | #VALUE! | #VALUE! | #DIV/0! | 0.03 | #VALUE! | #VALUE! | #VALUE! | 0.51
[11 empty] | ν S |  |  | 0.07945 | #VALUE! | #VALUE! | #VALUE! | #VALUE! | 0.19494 | 0 | 0.12312 | 4.69395 | 0.15219 | 0.03591 |  |  |  |  | #DIV/0! | 1.715959 |  |  |  | 2.94663
[11 empty] | X - ν S |  | от | 0 | #DIV/0! | #DIV/0! | #DIV/0! | #DIV/0! | 1.4 | 2.64 | 1.36 | 39.22 | 0.63 | 0.14 |  |  |  |  | #DIV/0! | 26.78404 |  |  |  | -0.3806298
[11 empty] | X + ν S |  | до | 0.16 | #DIV/0! | #DIV/0! | #DIV/0! | #DIV/0! | 1.78 | 2.64 | 1.6 | 48.6 | 0.94 | 0.21 |  |  |  |  | #DIV/0! | 30.21596 |  |  |  | 5.51263
[11 empty] | r |  |  | 0.3372894 | #VALUE! | #VALUE! | #VALUE! | #VALUE! | 0.7679817 | #DIV/0! | 0.9730125 | -0.9710092 | -0.9739431 | 0.8015103 |  |  |  |  | #VALUE! | 0.4902903 |  |  |  | -0.7786095
[11 empty] | tp |  |  | 0.8776142 | #VALUE! | #VALUE! | #VALUE! | #VALUE! | 1.695766 | #DIV/0! | 5.963302 | -5.74465 | -6.073229 | 1.895556 |  |  |  |  | #VALUE! | 1.377946 |  |  |  | -3.039314
[11 empty] | ρ0,85 |  |  | 0.1710633 | #VALUE! | #VALUE! | #VALUE! | #VALUE! | 0.045 | 0 | 0.030625 | 0.039375 | 0.070625 | 0.074375 |  |  |  |  | #VALUE! | 0.01187939 |  |  |  | 0.2019497
[11 empty] | ρ0,90 |  |  | 0.2153564 | #VALUE! | #VALUE! | #VALUE! | #VALUE! | 0.05904 | 0 | 0.04018 | 0.05166 | 0.09266 | 0.09758 |  |  |  |  | #VALUE! | 0.01495531 |  |  |  | 0.2542402
[11 empty] | ρ0,95 |  |  | 0.2901966 | #VALUE! | #VALUE! | #VALUE! | #VALUE! | 0.0846 | 0 | 0.057575 | 0.074025 | 0.132775 | 0.139825 |  |  |  |  | #VALUE! | 0.02015254 |  |  |  | 0.3425932
[11 empty] | ρ0,975 |  |  | 0.3619821 | #VALUE! | #VALUE! | #VALUE! | #VALUE! | 0.11448 | 0 | 0.07791 | 0.10017 | 0.17967 | 0.18921 |  |  |  |  | #VALUE! | 0.02513765 |  |  |  | 0.42734
[11 empty] | ρ0,98 |  |  | 0.3879471 | #VALUE! | #VALUE! | #VALUE! | #VALUE! | 0.1242 | 0 | 0.084525 | 0.108675 | 0.194925 | 0.205275 |  |  |  |  | #VALUE! | 0.02694077 |  |  |  | 0.4579931
[11 empty] | ρ0,99 |  |  | 0.4582052 | #VALUE! | #VALUE! | #VALUE! | #VALUE! | 0.16344 | 0 | 0.11123 | 0.14301 | 0.25651 | 0.27013 |  |  |  |  | #VALUE! | 0.03181981 |  |  |  | 0.5409367
[11 empty] | γ0,85 | [7 empty] | 1.04712 | 1 | [10 empty] | #VALUE! | #VALUE! | #VALUE! | 1.253054
[11 empty] | γ0,90 | [7 empty] | 1.062744 | 1 | [10 empty] | #VALUE! | #VALUE! | #VALUE! | 1.340914
[11 empty] | γ0,95 | [7 empty] | 1.092419 | 1 | [10 empty] | #VALUE! | #VALUE! | #VALUE! | 1.521128
[11 empty] | γ0,975 | [7 empty] | 1.12928 | 1 | [10 empty] | #VALUE! | #VALUE! | #VALUE! | 1.746237
[11 empty] | γ0,98 | [7 empty] | 1.141813 | 1 | [10 empty] | #VALUE! | #VALUE! | #VALUE! | 1.844995
[11 empty] | γ0,99 | [7 empty] | 1.195372 | 1 | [10 empty] | #VALUE! | #VALUE! | #VALUE! | 2.178349
[11 empty] | X0,85 | [7 empty] | 1.51845 | 2.64 | [10 empty] | #VALUE! | #VALUE! | #VALUE! | 2.047797
[11 empty] | X0,90 | [7 empty] | 1.4961264 | 2.64 | [10 empty] | #VALUE! | #VALUE! | #VALUE! | 1.91362
[11 empty] | X0,95 | [7 empty] | 1.455486 | 2.64 | [10 empty] | #VALUE! | #VALUE! | #VALUE! | 1.686906
[11 empty] | X0,975 | [7 empty] | 1.4079768 | 2.64 | [10 empty] | #VALUE! | #VALUE! | #VALUE! | 1.469446
[11 empty] | X0,98 | [7 empty] | 1.392522 | 2.64 | [10 empty] | #VALUE! | #VALUE! | #VALUE! | 1.39079
[11 empty] | X0,99 | [7 empty] | 1.3301304 | 2.64 | [10 empty] | #VALUE! | #VALUE! | #VALUE! | 1.177956
Note on M191: ***: дисперсия
Note on M192: ***: среднеквадратическое отклонение
Note on M193: ***: коэф. вариации
Note on M194: ***: макс. допустимое отклонение от среднего
Note on M195: ***: макс. допустимое отклонение от среднего
Note on M196: ***: макс. допустимое отклонение от среднего
Note on M197: ***: коэф. корреляции расчетный
Note on M198: ***: t -распределение по закону Стьюдента
Note on M205: ***: коэфф. надежности по грунту